## Lot_QC_Summary
Lot_QC_Summary | QC_Dictionary | A_Replicates | B_Replicates | Density_Replicates | A_Replicates_INCL | A_Replicates_EXC | Metric_Statistics | A_Step_Replicates | A_Step_Statistics | Replicate_Flags | Traceability
HT-SYN Lot 종합 QC — 정책 INCLUSIVE
Method A fingerprint·구조 이력, Method B 회복, 밀도를 Lot 단위로 통합했습니다. Strict = 60 s·Torque 10–95 % / Inclusive = 정책 허용 hold·범위 밖 점 포함. 상태는 데이터 품질 판정이며 제품 적합성(합격/불합격) 판정이 아닙니다.
POLICY INCLUSIVE — accepted holds 30,45,60 s, 범위 밖 Torque 점 inclusive 포함. EXCEPTION·CENSORED 값은 표준 60 s Lot 통계·추세·규격 설정에 혼용 금지
Lot 정보 및 데이터 범위
Lot | SYN
분석 정책 | INCLUSIVE (hash 0a7fe4fd8ee0395a) ¦ Lot 통계 모드 both ¦ 대표 채널 inclusive ¦ EXCEPTION separate ¦ 상세 QCPolicy 시트
Method A 반복 | 1건 — 01:VALID
Method B 반복 | 없음 — T2 회복 지표 NO DATA
밀도 충전 | 없음 — 밀도 입력 파일(--density-file) 미제공
고정 평가점 | Low=0.5 rpm, Mid=2 rpm
고전단 평가점 | 각 반복의 실제 측정 최고 RPM. 그 Step이 채널에서 부적격이면 NO VALUE
현재 Lot의 측정 최고 RPM | 5.0 rpm
4 rpm | 중간 측정점; 대표 고전단 기준 아님
분석기 | HB-analysis-06-6 / LotQC-2.8 ¦ 실행
무전단 안정화 | 존재=True ¦ Step S1 ¦ 목표 RPM 0 ¦ 목표 온도 25.0 °C ¦ 목표 600.0 s ¦ 실제 600.0 s ¦ 평균 온도 25.0 °C ¦ min 25.0 / max 25.0 ¦ sampling 1.0 s ¦ 상태 VALID ¦ repeat 01 ¦ 시료 이송 중 발생한 구조 교란 회복을 위한 무전단 안정화; 유동·H-B·SSI 계산에서는 제외
지표 층위 — 무엇을 말하고 무엇을 말하지 않는가
T1 Lot 동일성 핵심 | 매 Lot 비교의 1차 fingerprint. 조성·원료·혼합·탈포 편차를 가장 직접적으로 반영하며, 측정 정밀도가 확보된 직접 관측값 위주로 구성.
T2 구조 이력·회복 | 전단 이력에 대한 구조 붕괴와 재형성(요변성의 시간 측면). 원심 중 유동화와 원심 후 장벽 재겔화의 간접 지표.
T3 모델·진단 | 모델 외삽·파라미터 상관이 있는 파생값과 진단값. 개발·변경관리·이상조사용이며 기능 상관 검증 전 규격 사용 금지.
DQ 데이터 품질 | 측정 자체의 유효성(신호 크기·분해능·준평형·온도·정량 Step 수). 물성이 아니라 해당 Lot 값의 신뢰도를 말함.
지표별 Lot 통계 (숫자 열은 Metric_Statistics 수식 참조; 상태·사유는 Python 판정)
층위 | Code | Role | 지표 | 가리키는 물성 | 단위 | 유효 n / 전체 | Mean | SD | RSD(%) | Min | Max | Range | Mean ¦SD¦ | 부호 +/− | 대표 채널 | n EXC | n CENS | n Low-TQ Ref | n High-TQ Ref | 반복성 규칙(임시) | GOOD ≤ | REVIEW ≤ | 반복성 상태 | 적용 RPM | 적용 shear rate | 기여 Step | 적용 저점 RPM | 적용 고점 RPM | 적용 저점 Step | 적용 고점 Step | 적용 저점 shear rate | 적용 고점 shear rate | 선택 규칙 | 분자 RPM | 분모 RPM | 분자 Step | 분모 Step | 분자 shear rate | 분모 shear rate | 실제 RPM 배율 | source type | Included in Lot stats | Lot-stat exclusion reason | 값 상태 | 데이터 상태 | 합격성 반영 | 비고·제외 근거(반복)
T1 Lot 동일성 핵심 | A_TAU_L_UP | CORE | 저전단 구조 저항 τ↑(0.5 rpm) | 휴지 중 형성된 실리카·겔화제 네트워크가 최저 정량 전단에서 흐름에 저항하는 크기(저전단 구조강도의 상대값). | Pa | 1 / 1 | 200 |  |  | 200 | 200 | 0 | 200 | +1/−0 | INCLUSIVE | 0 | 0 | 0 | 0 | RSD | 10 | 20 |  | 0.5 | 1 | S4 | 0.5 |  | S4 |  | 1 |  | fixed low reference 0.5 rpm | [8 empty] | Yes |  | strict 정량값 | VALID | ELIGIBLE | INCLUSIVE ¦ strict 정량값 ¦ 60 s hold, Torque 10–95% 범위 내 ¦ Steps S4 ¦ RPM 0.5 ¦ γ̇ 1 ¦ fixed low reference 0.5 rpm
T1 Lot 동일성 핵심 | A_TAU_M_UP | CORE | 중간 전단 유동 저항 τ↑(2 rpm) | 구조 일부가 전단으로 해체된 상태의 유동 저항. 측정창 중 Torque 여유가 커 반복 정밀도가 가장 좋은 기준점. | Pa | 1 / 1 | 200 |  |  | 200 | 200 | 0 | 200 | +1/−0 | INCLUSIVE | 0 | 0 | 0 | 0 | RSD | 10 | 20 |  | 2.0 | 4 | S8 | [6 empty] | fixed mid reference 2.0 rpm | [8 empty] | Yes |  | strict 정량값 | VALID | ELIGIBLE | INCLUSIVE ¦ strict 정량값 ¦ 60 s hold, Torque 10–95% 범위 내 ¦ Steps S8 ¦ RPM 2.0 ¦ γ̇ 4 ¦ fixed mid reference 2.0 rpm
T1 Lot 동일성 핵심 | A_TAU_H_UP | CORE | 고전단 유동 저항 (실제 최고 RPM) | 그 측정에서 실제로 도달한 최고 전단의 유동 저항. | Pa | 1 / 1 | 200 |  |  | 200 | 200 | 0 | 200 | +1/−0 | INCLUSIVE | 0 | 0 | 0 | 0 | RSD | 10 | 20 |  | 5.0 | 10 | S11 |  | 5 |  | S11 |  | 10 | actual measured maximum RPM | [8 empty] | Yes |  | strict 정량값 | VALID | ELIGIBLE | INCLUSIVE ¦ strict 정량값 ¦ 60 s hold, Torque 10–95% 범위 내 ¦ Steps S11 ¦ RPM 5.0 ¦ γ̇ 10 ¦ actual measured maximum RPM ¦ [OK] 실제 최고 RPM 5.0 rpm, Step S11, shear rate 10 s⁻¹; 5.0 rpm Step S11 사용 (01)
T1 Lot 동일성 핵심 | A_ETA_MIN_UP | CORE | 최저 측정 RPM 겉보기 점도 — 상승 | 상승 경로에서 가장 낮은 전단의 겉보기 점도. | cP | 1 / 1 | 500000 |  |  | 500000 | 500000 | 0 | 500000 | +1/−0 | INCLUSIVE | 0 | 0 | 0 | 0 | RSD | 10 | 20 |  | 0.2 | 0.4 | S2 | 0.2 |  | S2 |  | 0.4 |  | actual minimum measured eligible Up RPM; fixed low reference 0.5 rpm이 아님 | [8 empty] | Yes |  | strict 정량값 | VALID | ELIGIBLE | INCLUSIVE ¦ strict 정량값 ¦ 60 s hold, Torque 10–95% 범위 내 ¦ Steps S2 ¦ RPM 0.2 ¦ γ̇ 0.4 ¦ actual minimum measured eligible Up RPM; fixed low reference 0.5 rpm이 아님
T1 Lot 동일성 핵심 | A_ETA_HIGH | CORE | 고전단 겉보기 점도 (실제 최고 RPM) | 프로그램 최고 전단에서의 겉보기 점도. | cP | 1 / 1 | 20000 |  |  | 20000 | 20000 | 0 | 20000 | +1/−0 | INCLUSIVE | 0 | 0 | 0 | 0 | RSD | 10 | 20 |  | 5.0 | 10 | S11 |  | 5 |  | S11 |  | 10 | actual measured maximum RPM | [8 empty] | Yes |  | strict 정량값 | VALID | ELIGIBLE | INCLUSIVE ¦ strict 정량값 ¦ 60 s hold, Torque 10–95% 범위 내 ¦ Steps S11 ¦ RPM 5.0 ¦ γ̇ 10 ¦ actual measured maximum RPM ¦ [OK] 실제 최고 RPM 5.0 rpm, Step S11, shear rate 10 s⁻¹ (01)
T1 Lot 동일성 핵심 | A_SSI_FIELD_0P2_2 | CORE | 현장 SSI (0.2/2 rpm) | 현장 전단박화 지수. 정확한 0.2 rpm과 2.0 rpm Up 대표 점도의 비. | - | 1 / 1 | 10 |  |  | 10 | 10 | 0 | 10 | +1/−0 | INCLUSIVE | 0 | 0 | 0 | 0 | RSD | 10 | 20 |  | 0.2,2 | 0.4,4 | S2,S8 | 0.2 | 2 | S2 | S8 |  |  | exact measured Up 0.2 rpm / exact measured Up 2.0 rpm | 0.2 | 2.0 | S2 | S8 | 0.4 | 4 | 10 | measured | Yes |  | strict 정량값 | VALID | ELIGIBLE | INCLUSIVE ¦ strict 정량값 ¦ 60 s hold, Torque 10–95% 범위 내 ¦ Steps S2,S8 ¦ RPM 0.2,2 ¦ γ̇ 0.4,4 ¦ exact measured Up 0.2 rpm / exact measured Up 2.0 rpm ¦ [OK] eta_up(0.2 rpm, S2) / eta(2 rpm, Up endpoint S8) (01)
T1 Lot 동일성 핵심 | A_SSI_QC_0P5_5 | CORE | Step-flow QC SSI (0.5/5 rpm) | Step-flow QC 전단박화 지수. 정확한 0.5 rpm Up과 5.0 rpm endpoint의 비. | - | 1 / 1 | 10 |  |  | 10 | 10 | 0 | 10 | +1/−0 | INCLUSIVE | 0 | 0 | 0 | 0 | RSD | 10 | 20 |  | 0.5,5 | 1,10 | S4,S11 | 0.5 | 5 | S4 | S11 |  |  | exact measured Up 0.5 rpm / exact measured 5.0 rpm Up endpoint or shared turnaround | 0.5 | 5.0 | S4 | S11 | 1 | 10 | 10 | measured | Yes |  | strict 정량값 | VALID | ELIGIBLE | INCLUSIVE ¦ strict 정량값 ¦ 60 s hold, Torque 10–95% 범위 내 ¦ Steps S4,S11 ¦ RPM 0.5,5 ¦ γ̇ 1,10 ¦ exact measured Up 0.5 rpm / exact measured 5.0 rpm Up endpoint or shared turnaround ¦ [OK] eta_up(0.5 rpm, S4) / eta(5 rpm, Up endpoint S11) (01)
T1 Lot 동일성 핵심 | A_ETA_LOW_DN | CORE | 저전단 겉보기 점도 — 하강 | 고전단 이력 후 가장 낮은 하강 전단의 겉보기 점도. | cP | 0 / 1 | [8 empty] | INCLUSIVE | 0 | 0 | 0 | 0 | RSD | 10 | 20 | [19 empty] | No | Down 분석 가능 Step 없음 | NO VALUE | NO VALUE | EXCLUDED | INCLUSIVE ¦ NO VALUE ¦ [NO VALUE] Down 분석 가능 Step 없음 (01)
T1 Lot 동일성 핵심 | D_RHO25 | CORE | 25 °C 탈포 젤 겉보기 밀도 ρ25 | 젤 단위 부피당 질량. 수지·가소제 대 실리카 등 충전재의 배합비와 잔류 기포량이 합쳐진 값. | g/mL | 0 / 0 | [8 empty] | STRICT | 0 | 0 | 0 | 0 | SD | 0.002 | 0.005 | [19 empty] | No |  | NO VALUE | NO DATA | NO DATA | STRICT ¦ NO VALUE
T2 구조 이력·회복 | A_DU_L | PROCESS_SENSITIVE | 저전단 잔류 구조율 D/U(0.5 rpm) | 최고 전단 이력 후 하강 경로에서 같은 저전단으로 돌아왔을 때 남아 있거나 재형성된 구조의 비율(Method A 시간척도). | % | 0 / 1 | [8 empty] | INCLUSIVE | 0 | 0 | 0 | 0 | SD | 2 | 5 | [19 empty] | No | S4 Up 0.5 rpm; Down 0.5 rpm Step 없음 | strict 정량값 | NO VALUE | EXCLUDED | INCLUSIVE ¦ strict 정량값 ¦ 60 s hold, Torque 10–95% 범위 내 ¦ [NO VALUE] S4 Up 0.5 rpm; Down 0.5 rpm Step 없음 (01)
T2 구조 이력·회복 | A_DU_M | PROCESS_SENSITIVE | 중간 전단 잔류 구조율 D/U(2 rpm) | 중간 전단에서 고전단 이력 전후 유동 저항의 비. 저전단 D/U보다 Torque 여유가 커 정밀도가 좋음. | % | 0 / 1 | [8 empty] | INCLUSIVE | 0 | 0 | 0 | 0 | SD | 2 | 5 | [19 empty] | No | S8 Up 2 rpm; Down 2 rpm Step 없음 | strict 정량값 | NO VALUE | EXCLUDED | INCLUSIVE ¦ strict 정량값 ¦ 60 s hold, Torque 10–95% 범위 내 ¦ [NO VALUE] S8 Up 2 rpm; Down 2 rpm Step 없음 (01)
T2 구조 이력·회복 | A_HYS_REL | PROCESS_SENSITIVE | 상대 응력 히스테리시스 | 상승·하강 경로 전체에서 전단 이력으로 생긴 곡선 차이의 정규화 크기(구조 붕괴와 재구축의 불균형 총량). | % | 0 / 1 | [8 empty] | INCLUSIVE | 0 | 0 | 0 | 0 | SD | 1 | 2 | [19 empty] | No | 공통 전단률 0쌍 ¦ Full H-B only; no paired point for hysteresis: S2 0.2 rpm, S3 0.35 rpm, S4 0.5 rpm, S5 0.7 rpm, S6 1 rpm, S7 1.5 rpm, S8 2 rpm, S9 3 rpm, S10 4 rpm, S11 5 rpm | NO VALUE | NO VALUE | EXCLUDED | INCLUSIVE ¦ NO VALUE ¦ [NO VALUE] 공통 전단률 0쌍 ¦ Full H-B only; no paired point for hysteresis: S2 0.2 rpm, S3 0.35 rpm, S4 0.5 rpm, S5 0.7 rpm, S6 1 rpm, S7 1.5 rpm, S8 2 rpm, S9 3 rpm, S10 4 rpm, S11 5 rpm (01)
T2 구조 이력·회복 | A_BRK_PEAK | PROCESS_SENSITIVE | 최고 전단 Step 내 구조 붕괴율 | 일정한 고전단 유지 중 시간에 따라 구조가 계속 해체되는 정도(요변성의 붕괴 측면). 0 % 기준의 차이형 지표. | % | 1 / 1 | 0 |  |  | 0 | 0 | 0 | 0 | +0/−0/0×1 | INCLUSIVE | 0 | 0 | 0 | 0 | SD | 1 | 2 | [19 empty] | Yes |  | strict 정량값 | VALID | ELIGIBLE | INCLUSIVE ¦ strict 정량값 ¦ 60 s hold, Torque 10–95% 범위 내
T2 구조 이력·회복 | A_STATIC_YIELD_APPROX_UP | PROCESS_SENSITIVE | 근사 정적 항복응력 — 상승 Start-up | 초기 저전단에서 흐름이 시작될 때의 응력 피크. A_OVS_L(초과율 %)과 다른 절대 응력이다. | Pa | 1 / 1 | 200 |  |  | 200 | 200 | 0 | 200 | +1/−0 | INCLUSIVE | 0 | 0 | 0 | 0 | RSD | 15 | 30 |  | 0.2 | 0.4 | S2 | 0.2 |  | S2 |  | 0.4 |  | actual minimum measured eligible Up RPM; fixed low reference 0.5 rpm이 아님 | [8 empty] | Yes |  | strict 정량값 | VALID | ELIGIBLE | INCLUSIVE ¦ strict 정량값 ¦ 60 s hold, Torque 10–95% 범위 내 ¦ Steps S2 ¦ RPM 0.2 ¦ γ̇ 0.4 ¦ actual minimum measured eligible Up RPM; fixed low reference 0.5 rpm이 아님
T2 구조 이력·회복 | A_POST_SHEAR_STARTUP_STRESS | PROCESS_SENSITIVE | Post-shear residual start-up stress | 고전단 이력 후 저전단으로 돌아왔을 때의 잔류 개시 응력. | Pa | 0 / 1 | [8 empty] | INCLUSIVE | 0 | 0 | 0 | 0 | RSD | 15 | 30 | [19 empty] | No | Down 분석 가능 Step 없음 | NO VALUE | NO VALUE | EXCLUDED | INCLUSIVE ¦ NO VALUE ¦ [NO VALUE] Down 분석 가능 Step 없음 (01)
T2 구조 이력·회복 | A_POST_SHEAR_STRESS_RETENTION | PROCESS_SENSITIVE | Post-shear stress retention | 같은 저전단에서 고전단 이력 전후 개시 응력의 유지 비율. | % | 0 / 1 | [8 empty] | INCLUSIVE | 0 | 0 | 0 | 0 | SD | 5 | 10 | [19 empty] | No | 공통 RPM 없음 — 보간하지 않음 | NO VALUE | NO VALUE | EXCLUDED | INCLUSIVE ¦ NO VALUE ¦ [NO VALUE] 공통 RPM 없음 — 보간하지 않음 (01)
T2 구조 이력·회복 | A_ETA_RECOVERY_LOW | PROCESS_SENSITIVE | 점도 회복률 — 최저 공통 RPM | 최저 공통 전단에서의 겉보기 점도 회복률. | % | 0 / 1 | [8 empty] | INCLUSIVE | 0 | 0 | 0 | 0 | SD | 3 | 6 | [19 empty] | No | 공통 RPM 없음 — 보간하지 않음 | NO VALUE | NO VALUE | EXCLUDED | INCLUSIVE ¦ NO VALUE ¦ [NO VALUE] 공통 RPM 없음 — 보간하지 않음 (01)
T2 구조 이력·회복 | A_HYS_AREA_SIGNED | PROCESS_SENSITIVE | 응력 히스테리시스 signed area | 상승·하강 응력 차이의 부호 있는 면적. | Pa/s | 0 / 1 | [8 empty] | INCLUSIVE | 0 | 0 | 0 | 0 | SD | 5 | 10 | [19 empty] | No | 공통 전단률 0쌍(<2) — 면적 적분 불가 | NO VALUE | NO VALUE | EXCLUDED | INCLUSIVE ¦ NO VALUE ¦ [NO VALUE] 공통 전단률 0쌍(<2) — 면적 적분 불가 (01)
T2 구조 이력·회복 | A_HYS_AREA_ABS | PROCESS_SENSITIVE | 응력 히스테리시스 absolute area | 부호를 접은 이력 면적. | Pa/s | 0 / 1 | [8 empty] | INCLUSIVE | 0 | 0 | 0 | 0 | SD | 5 | 10 | [19 empty] | No | 공통 전단률 0쌍(<2) — 면적 적분 불가 | NO VALUE | NO VALUE | EXCLUDED | INCLUSIVE ¦ NO VALUE ¦ [NO VALUE] 공통 전단률 0쌍(<2) — 면적 적분 불가 (01)
T2 구조 이력·회복 | B_ETA_BASE | PROCESS_SENSITIVE | 3ITT 기준 저전단 점도 η_base | 시험 직전 휴지 구조의 저전단 저항. 회복률 계산의 기준 구조(분모). | cP | 0 / 0 | [8 empty] | STRICT | 0 | 0 | 0 | 0 | RSD | 10 | 20 | [19 empty] | No |  | NO VALUE | NO DATA | NO DATA | STRICT ¦ NO VALUE
T2 구조 이력·회복 | B_BRK_DECAY | PROCESS_SENSITIVE | 3ITT 고전단 구간 붕괴율 | 정해진 고전단 유지 중 구조 해체의 진행 정도(원심 전단 모사 구간의 붕괴량). 0 % 기준의 차이형 지표. | % | 0 / 0 | [8 empty] | STRICT | 0 | 0 | 0 | 0 | SD | 1 | 2 | [19 empty] | No |  | NO VALUE | NO DATA | NO DATA | STRICT ¦ NO VALUE
T2 구조 이력·회복 | B_R60 | PROCESS_SENSITIVE | 60초 구조 회복률 R60 | 고전단 해제 직후 1분 안에 저전단에서 기준 대비 재형성된 구조의 비율. | % | 0 / 0 | [8 empty] | STRICT | 0 | 0 | 0 | 0 | SD | 3 | 6 | [19 empty] | No |  | NO VALUE | NO DATA | NO DATA | STRICT ¦ NO VALUE
T2 구조 이력·회복 | B_R300 | PROCESS_SENSITIVE | 300초 구조 회복률 R300 | 5분 시간척도에서의 구조 재형성 정도(느린 재구축 성분 포함). | % | 0 / 0 | [8 empty] | STRICT | 0 | 0 | 0 | 0 | SD | 3 | 6 | [19 empty] | No |  | NO VALUE | NO DATA | NO DATA | STRICT ¦ NO VALUE
T2 구조 이력·회복 | B_T90 | CENSORED_METRIC | 90% 회복 도달시간 t90 | 구조 재형성의 시간척도. | s | 0 / 0 | [8 empty] | STRICT | 0 | 0 | 0 | 0 | RSD | 20 | 35 | [19 empty] | No |  | NO VALUE | NO DATA | — | STRICT ¦ NO VALUE
T3 모델·진단 | A_HB_TAUY_UP | CORE | 동적 항복응력 — 상승 Full H-B | 상승 유동곡선 전체를 γ̇→0으로 외삽한 모델상 흐름 개시 응력. | Pa | 1 / 1 | 200 |  |  | 200 | 200 | 0 | 200 | +1/−0 | INCLUSIVE | 0 | 0 | 0 | 0 | RSD | 10 | 20 |  | 0.2,0.35,0.5,0.7,1,1.5,2,3,4,5 | 0.4–10 | S2,S3,S4,S5,S6,S7,S8,S9,S10,S11 | [15 empty] | Yes |  | strict 정량값 | VALID | ELIGIBLE | INCLUSIVE ¦ Full H-B ¦ strict 정량값 ¦ 60 s hold, Torque 10–95% 범위 내 ¦ Steps S2,S3,S4,S5,S6,S7,S8,S9,S10,S11 ¦ RPM 0.2,0.35,0.5,0.7,1,1.5,2,3,4,5 ¦ γ̇ 0.4–10
T3 모델·진단 | A_HB_K_UP | CORE | Consistency K↑ (H-B, Up Full) | 항복 후 유동 저항의 크기. n과 결합되어 의미를 가짐. | Pa·sⁿ | 1 / 1 | 2.809774e-07 |  |  | 2.809774e-07 | 2.809774e-07 | 0 | 2.809774e-07 | +1/−0 | INCLUSIVE | 0 | 0 | 0 | 0 | RSD | 10 | 20 |  | 0.2,0.35,0.5,0.7,1,1.5,2,3,4,5 | 0.4–10 | S2,S3,S4,S5,S6,S7,S8,S9,S10,S11 | [15 empty] | Yes |  | strict 정량값 | VALID | ELIGIBLE | INCLUSIVE ¦ Full H-B ¦ strict 정량값 ¦ 60 s hold, Torque 10–95% 범위 내 ¦ Steps S2,S3,S4,S5,S6,S7,S8,S9,S10,S11 ¦ RPM 0.2,0.35,0.5,0.7,1,1.5,2,3,4,5 ¦ γ̇ 0.4–10
T3 모델·진단 | A_HB_N_UP | CORE | Flow index n↑ (H-B, Up Full) | 전단률 의존 형상. n<1 전단박화, n=1 Bingham형. | - | 1 / 1 | 0.05000295 |  |  | 0.05000295 | 0.05000295 | 0 | 0.05000295 | +1/−0 | INCLUSIVE | 0 | 0 | 0 | 0 | RSD | 10 | 20 |  | 0.2,0.35,0.5,0.7,1,1.5,2,3,4,5 | 0.4–10 | S2,S3,S4,S5,S6,S7,S8,S9,S10,S11 | [15 empty] | Yes |  | strict 정량값 | VALID | ELIGIBLE | INCLUSIVE ¦ Full H-B ¦ strict 정량값 ¦ 60 s hold, Torque 10–95% 범위 내 ¦ Steps S2,S3,S4,S5,S6,S7,S8,S9,S10,S11 ¦ RPM 0.2,0.35,0.5,0.7,1,1.5,2,3,4,5 ¦ γ̇ 0.4–10
T3 모델·진단 | A_HB_R2_UP | DIAGNOSTIC | H-B 적합도 R²↑ Full | 측정점과 H-B 모델의 일치도. 품질 우수성 지표가 아니라 계산 신뢰성 확인값(진단). | - | 0 / 1 | [8 empty] | INCLUSIVE | 0 | 0 | 0 | 0 | - |  |  | N/A | [18 empty] | No | Up Full: OK — 피팅 진단값, Lot 판정 제외 ¦ Full H-B ¦ Steps S2,S3,S4,S5,S6,S7,S8,S9,S10,S11 ¦ RPM 0.2,0.35,0.5,0.7,1,1.5,2,3,4,5 ¦ n=10 ¦ γ̇ 0.4–10 | strict 정량값 | NO VALUE | — | INCLUSIVE ¦ strict 정량값 ¦ 60 s hold, Torque 10–95% 범위 내 ¦ [NO VALUE] Up Full: OK — 피팅 진단값, Lot 판정 제외 ¦ Full H-B ¦ Steps S2,S3,S4,S5,S6,S7,S8,S9,S10,S11 ¦ RPM 0.2,0.35,0.5,0.7,1,1.5,2,3,4,5 ¦ n=10 ¦ γ̇ 0.4–10 (01)
T3 모델·진단 | A_HB_R2_DN | DIAGNOSTIC | H-B 적합도 R²↓ Full | 하강 경로 측정점과 H-B 모델의 일치도. 계산 신뢰성 확인값(진단). | - | 0 / 1 | [8 empty] | INCLUSIVE | 0 | 0 | 0 | 0 | - |  |  | N/A | [18 empty] | No | Down Full: INVALID — 유효점 4개 미만 — 피팅 진단값, Lot 판정 제외 ¦ Full H-B ¦ Steps ¦ RPM ¦ n=0 ¦ γ̇ | NO VALUE | NO VALUE | — | INCLUSIVE ¦ NO VALUE ¦ [NO VALUE] Down Full: INVALID — 유효점 4개 미만 — 피팅 진단값, Lot 판정 제외 ¦ Full H-B ¦ Steps ¦ RPM ¦ n=0 ¦ γ̇ (01)
T3 모델·진단 | A_HB_TAUY_DN | CORE | 동적 항복응력 — 하강 Full H-B | 고전단 이력 후 하강 곡선 전체의 외삽 흐름 개시 응력. | Pa | 0 / 1 | [8 empty] | INCLUSIVE | 0 | 0 | 0 | 0 | RSD | 10 | 20 | [19 empty] | No | Down Full: INVALID — 유효점 4개 미만 ¦ Full H-B ¦ Steps ¦ RPM ¦ n=0 ¦ γ̇ | NO VALUE | NO VALUE | EXCLUDED | INCLUSIVE ¦ NO VALUE ¦ [NO VALUE] Down Full: INVALID — 유효점 4개 미만 ¦ Full H-B ¦ Steps ¦ RPM ¦ n=0 ¦ γ̇ (01)
T3 모델·진단 | A_HB_K_DN | CORE | Consistency K↓ (H-B, Down Full) | 고전단 이력 후 하강 상태의 유동 저항 크기. | Pa·sⁿ | 0 / 1 | [8 empty] | INCLUSIVE | 0 | 0 | 0 | 0 | RSD | 10 | 20 | [19 empty] | No | Down Full: INVALID — 유효점 4개 미만 ¦ Full H-B ¦ Steps ¦ RPM ¦ n=0 ¦ γ̇ | NO VALUE | NO VALUE | EXCLUDED | INCLUSIVE ¦ NO VALUE ¦ [NO VALUE] Down Full: INVALID — 유효점 4개 미만 ¦ Full H-B ¦ Steps ¦ RPM ¦ n=0 ¦ γ̇ (01)
T3 모델·진단 | A_HB_N_DN | CORE | Flow index n↓ (H-B, Down Full) | 하강 프로파일 형상. | - | 0 / 1 | [8 empty] | INCLUSIVE | 0 | 0 | 0 | 0 | RSD | 10 | 20 | [19 empty] | No | Down Full: INVALID — 유효점 4개 미만 ¦ Full H-B ¦ Steps ¦ RPM ¦ n=0 ¦ γ̇ | NO VALUE | NO VALUE | EXCLUDED | INCLUSIVE ¦ NO VALUE ¦ [NO VALUE] Down Full: INVALID — 유효점 4개 미만 ¦ Full H-B ¦ Steps ¦ RPM ¦ n=0 ¦ γ̇ (01)
T3 모델·진단 | A_HB_TAUY_RATIO | PROCESS_SENSITIVE | H-B 항복응력 유지율 — Down/Up Full | 전단 이력 후 외삽 항복 구조의 유지 비율. Full fit끼리의 비. | % | 0 / 1 | [8 empty] | INCLUSIVE | 0 | 0 | 0 | 0 | SD | 5 | 10 | [19 empty] | No | Full H-B Up Full N=10 ¦ Full H-B ¦ Steps S2,S3,S4,S5,S6,S7,S8,S9,S10,S11 ¦ RPM 0.2,0.35,0.5,0.7,1,1.5,2,3,4,5 ¦ n=10 ¦ γ̇ 0.4–10; Down Full: INVALID — 유효점 4개 미만 ¦ Full H-B ¦ Steps ¦ RPM ¦ n=0 ¦ γ̇ | strict 정량값 | NO VALUE | EXCLUDED | INCLUSIVE ¦ strict 정량값 ¦ 60 s hold, Torque 10–95% 범위 내 ¦ [NO VALUE] Full H-B Up Full N=10 ¦ Full H-B ¦ Steps S2,S3,S4,S5,S6,S7,S8,S9,S10,S11 ¦ RPM 0.2,0.35,0.5,0.7,1,1.5,2,3,4,5 ¦ n=10 ¦ γ̇ 0.4–10; Down Full: INVALID — 유효점 4개 미만 ¦ Full H-B ¦ Steps ¦ RPM ¦ n=0 ¦ γ̇ (01)
T3 모델·진단 | A_HDI | PROCESS_SENSITIVE | 등가중 이력 차이 지수 HDI | γ̇ 간격 가중이 없는 상승·하강 차이의 평균적 크기. 저전단 쪽 차이도 동등하게 반영. | % | 0 / 1 | [8 empty] | INCLUSIVE | 0 | 0 | 0 | 0 | SD | 1 | 2 | [19 empty] | No | 공통 전단률 0쌍(<4) | NO VALUE | NO VALUE | EXCLUDED | INCLUSIVE ¦ NO VALUE ¦ [NO VALUE] 공통 전단률 0쌍(<4) (01)
T3 모델·진단 | A_OVS_L | DIAGNOSTIC | 휴지 후 Start-up 응력 초과율(0.5 rpm) | 휴지 중 형성된 구조가 흐름 개시 순간 깨지며 생기는 응력 초과. 첫 회전 Step이 기준 RPM보다 낮아도 실제 start-up 전이 응답을 사용. | % | 1 / 1 | 0 |  |  | 0 | 0 | 0 | 0 | +0/−0/0×1 | INCLUSIVE | 0 | 0 | 0 | 0 | - |  |  | N/A | [18 empty] | Yes |  | strict 정량값 | NOTICE | — | INCLUSIVE ¦ strict 정량값 ¦ 60 s hold, Torque 10–95% 범위 내 ¦ [NOTICE] Start-up overshoot stress calculated from first moving Step S2 0.2 rpm; 기준 0.5 rpm과 다름; peak @ 1 s; S2 Up 0.2 rpm — 진단값, Lot 판정 제외 (01)
T3 모델·진단 | A_HB_GRANGE | DIAGNOSTIC | H-B 피팅 전단률 범위 비 γ̇max/γ̇min | 외삽 거리의 역지표. 작을수록 τy·K·n 추정 불확실성이 큼. | - | 1 / 1 | 25 |  |  | 25 | 25 | 0 | 25 | +1/−0 | INCLUSIVE | 0 | 0 | 0 | 0 | - |  |  | N/A | 0.2,0.35,0.5,0.7,1,1.5,2,3,4,5 | 0.4–10 | S2,S3,S4,S5,S6,S7,S8,S9,S10,S11 | [15 empty] | Yes |  | strict 정량값 | NOTICE | — | INCLUSIVE ¦ Full H-B ¦ strict 정량값 ¦ 60 s hold, Torque 10–95% 범위 내 ¦ Steps S2,S3,S4,S5,S6,S7,S8,S9,S10,S11 ¦ RPM 0.2,0.35,0.5,0.7,1,1.5,2,3,4,5 ¦ γ̇ 0.4–10 ¦ [NOTICE] 25.00× ≥10 — 외삽 범위 양호(진단값) ¦ Full H-B ¦ Steps S2,S3,S4,S5,S6,S7,S8,S9,S10,S11 ¦ RPM 0.2,0.35,0.5,0.7,1,1.5,2,3,4,5 ¦ n=10 ¦ γ̇ 0.4–10 (01)
T3 모델·진단 | A_HB_K_RATIO | DIAGNOSTIC | K 유지비 Down/Up Full | Full fit consistency의 유지 비율. | % | 0 / 1 | [8 empty] | INCLUSIVE | 0 | 0 | 0 | 0 | - |  |  | N/A | [18 empty] | No | Full H-B Up Full N=10 ¦ Full H-B ¦ Steps S2,S3,S4,S5,S6,S7,S8,S9,S10,S11 ¦ RPM 0.2,0.35,0.5,0.7,1,1.5,2,3,4,5 ¦ n=10 ¦ γ̇ 0.4–10; Down Full: INVALID — 유효점 4개 미만 ¦ Full H-B ¦ Steps ¦ RPM ¦ n=0 ¦ γ̇ | strict 정량값 | NO VALUE | — | INCLUSIVE ¦ strict 정량값 ¦ 60 s hold, Torque 10–95% 범위 내 ¦ [NO VALUE] Full H-B Up Full N=10 ¦ Full H-B ¦ Steps S2,S3,S4,S5,S6,S7,S8,S9,S10,S11 ¦ RPM 0.2,0.35,0.5,0.7,1,1.5,2,3,4,5 ¦ n=10 ¦ γ̇ 0.4–10; Down Full: INVALID — 유효점 4개 미만 ¦ Full H-B ¦ Steps ¦ RPM ¦ n=0 ¦ γ̇ (01)
T3 모델·진단 | A_HB_N_DIFF | DIAGNOSTIC | n 차이 Down−Up Full | Full fit flow index 차이. | - | 0 / 1 | [8 empty] | INCLUSIVE | 0 | 0 | 0 | 0 | - |  |  | N/A | [18 empty] | No | Full H-B Up Full N=10 ¦ Full H-B ¦ Steps S2,S3,S4,S5,S6,S7,S8,S9,S10,S11 ¦ RPM 0.2,0.35,0.5,0.7,1,1.5,2,3,4,5 ¦ n=10 ¦ γ̇ 0.4–10; Down Full: INVALID — 유효점 4개 미만 ¦ Full H-B ¦ Steps ¦ RPM ¦ n=0 ¦ γ̇ | strict 정량값 | NO VALUE | — | INCLUSIVE ¦ strict 정량값 ¦ 60 s hold, Torque 10–95% 범위 내 ¦ [NO VALUE] Full H-B Up Full N=10 ¦ Full H-B ¦ Steps S2,S3,S4,S5,S6,S7,S8,S9,S10,S11 ¦ RPM 0.2,0.35,0.5,0.7,1,1.5,2,3,4,5 ¦ n=10 ¦ γ̇ 0.4–10; Down Full: INVALID — 유효점 4개 미만 ¦ Full H-B ¦ Steps ¦ RPM ¦ n=0 ¦ γ̇ (01)
T3 모델·진단 | A_HB_TAUY_UP_COMMON | DIAGNOSTIC | τy↑ Common H-B 진단 | 직접 비교가 가능한 구간의 외삽 항복응력. | Pa | 0 / 1 | [8 empty] | INCLUSIVE | 0 | 0 | 0 | 0 | - |  |  | N/A | [18 empty] | No | Up Common: INVALID — 유효점 4개 미만 ¦ Common H-B ¦ Steps ¦ RPM ¦ n=0 ¦ γ̇ | NO VALUE | NO VALUE | — | INCLUSIVE ¦ NO VALUE ¦ [NO VALUE] Up Common: INVALID — 유효점 4개 미만 ¦ Common H-B ¦ Steps ¦ RPM ¦ n=0 ¦ γ̇ (01)
T3 모델·진단 | A_HB_K_UP_COMMON | DIAGNOSTIC | K↑ Common H-B 진단 | — | Pa·sⁿ | 0 / 1 | [8 empty] | INCLUSIVE | 0 | 0 | 0 | 0 | - |  |  | N/A | [18 empty] | No | Up Common: INVALID — 유효점 4개 미만 ¦ Common H-B ¦ Steps ¦ RPM ¦ n=0 ¦ γ̇ | NO VALUE | NO VALUE | — | INCLUSIVE ¦ NO VALUE ¦ [NO VALUE] Up Common: INVALID — 유효점 4개 미만 ¦ Common H-B ¦ Steps ¦ RPM ¦ n=0 ¦ γ̇ (01)
T3 모델·진단 | A_HB_N_UP_COMMON | DIAGNOSTIC | n↑ Common H-B 진단 | — | - | 0 / 1 | [8 empty] | INCLUSIVE | 0 | 0 | 0 | 0 | - |  |  | N/A | [18 empty] | No | Up Common: INVALID — 유효점 4개 미만 ¦ Common H-B ¦ Steps ¦ RPM ¦ n=0 ¦ γ̇ | NO VALUE | NO VALUE | — | INCLUSIVE ¦ NO VALUE ¦ [NO VALUE] Up Common: INVALID — 유효점 4개 미만 ¦ Common H-B ¦ Steps ¦ RPM ¦ n=0 ¦ γ̇ (01)
T3 모델·진단 | A_HB_R2_UP_COMMON | DIAGNOSTIC | R²↑ Common H-B 진단 | — | - | 0 / 1 | [8 empty] | INCLUSIVE | 0 | 0 | 0 | 0 | - |  |  | N/A | [18 empty] | No | Up Common: INVALID — 유효점 4개 미만 — 피팅 진단값, Lot 판정 제외 ¦ Common H-B ¦ Steps ¦ RPM ¦ n=0 ¦ γ̇ | NO VALUE | NO VALUE | — | INCLUSIVE ¦ NO VALUE ¦ [NO VALUE] Up Common: INVALID — 유효점 4개 미만 — 피팅 진단값, Lot 판정 제외 ¦ Common H-B ¦ Steps ¦ RPM ¦ n=0 ¦ γ̇ (01)
T3 모델·진단 | A_HB_TAUY_DN_COMMON | DIAGNOSTIC | τy↓ Common H-B 진단 | — | Pa | 0 / 1 | [8 empty] | INCLUSIVE | 0 | 0 | 0 | 0 | - |  |  | N/A | [18 empty] | No | Down Common: INVALID — 유효점 4개 미만 ¦ Common H-B ¦ Steps ¦ RPM ¦ n=0 ¦ γ̇ | NO VALUE | NO VALUE | — | INCLUSIVE ¦ NO VALUE ¦ [NO VALUE] Down Common: INVALID — 유효점 4개 미만 ¦ Common H-B ¦ Steps ¦ RPM ¦ n=0 ¦ γ̇ (01)
T3 모델·진단 | A_HB_K_DN_COMMON | DIAGNOSTIC | K↓ Common H-B 진단 | — | Pa·sⁿ | 0 / 1 | [8 empty] | INCLUSIVE | 0 | 0 | 0 | 0 | - |  |  | N/A | [18 empty] | No | Down Common: INVALID — 유효점 4개 미만 ¦ Common H-B ¦ Steps ¦ RPM ¦ n=0 ¦ γ̇ | NO VALUE | NO VALUE | — | INCLUSIVE ¦ NO VALUE ¦ [NO VALUE] Down Common: INVALID — 유효점 4개 미만 ¦ Common H-B ¦ Steps ¦ RPM ¦ n=0 ¦ γ̇ (01)
T3 모델·진단 | A_HB_N_DN_COMMON | DIAGNOSTIC | n↓ Common H-B 진단 | — | - | 0 / 1 | [8 empty] | INCLUSIVE | 0 | 0 | 0 | 0 | - |  |  | N/A | [18 empty] | No | Down Common: INVALID — 유효점 4개 미만 ¦ Common H-B ¦ Steps ¦ RPM ¦ n=0 ¦ γ̇ | NO VALUE | NO VALUE | — | INCLUSIVE ¦ NO VALUE ¦ [NO VALUE] Down Common: INVALID — 유효점 4개 미만 ¦ Common H-B ¦ Steps ¦ RPM ¦ n=0 ¦ γ̇ (01)
T3 모델·진단 | A_HB_R2_DN_COMMON | DIAGNOSTIC | R²↓ Common H-B 진단 | — | - | 0 / 1 | [8 empty] | INCLUSIVE | 0 | 0 | 0 | 0 | - |  |  | N/A | [18 empty] | No | Down Common: INVALID — 유효점 4개 미만 — 피팅 진단값, Lot 판정 제외 ¦ Common H-B ¦ Steps ¦ RPM ¦ n=0 ¦ γ̇ | NO VALUE | NO VALUE | — | INCLUSIVE ¦ NO VALUE ¦ [NO VALUE] Down Common: INVALID — 유효점 4개 미만 — 피팅 진단값, Lot 판정 제외 ¦ Common H-B ¦ Steps ¦ RPM ¦ n=0 ¦ γ̇ (01)
T3 모델·진단 | A_HB_TAUY_RATIO_COMMON | DIAGNOSTIC | τy 유지비 Common 진단 | 공통 구간만의 항복응력 유지비. | % | 0 / 1 | [8 empty] | INCLUSIVE | 0 | 0 | 0 | 0 | - |  |  | N/A | [18 empty] | No | Up Common: INVALID — 유효점 4개 미만 ¦ Common H-B ¦ Steps ¦ RPM ¦ n=0 ¦ γ̇ ; Down Common: INVALID — 유효점 4개 미만 ¦ Common H-B ¦ Steps ¦ RPM ¦ n=0 ¦ γ̇ | NO VALUE | NO VALUE | — | INCLUSIVE ¦ NO VALUE ¦ [NO VALUE] Up Common: INVALID — 유효점 4개 미만 ¦ Common H-B ¦ Steps ¦ RPM ¦ n=0 ¦ γ̇ ; Down Common: INVALID — 유효점 4개 미만 ¦ Common H-B ¦ Steps ¦ RPM ¦ n=0 ¦ γ̇ (01)
T3 모델·진단 | A_STARTUP_PLATEAU_UP | DIAGNOSTIC | 상승 저전단 plateau 응력 | start-up 이후 안정 응력. peak와 다르다. | Pa | 0 / 1 | [8 empty] | INCLUSIVE | 0 | 0 | 0 | 0 | - |  |  | N/A | [18 empty] | No | start-up profile 없음 | NO VALUE | NO VALUE | — | INCLUSIVE ¦ NO VALUE ¦ [NO VALUE] start-up profile 없음 (01)
T3 모델·진단 | A_POST_SHEAR_PLATEAU | DIAGNOSTIC | 하강 저전단 plateau 응력 | 이력 후 안정 응력. | Pa | 0 / 1 | [8 empty] | INCLUSIVE | 0 | 0 | 0 | 0 | - |  |  | N/A | [18 empty] | No | start-up profile 없음 | NO VALUE | NO VALUE | — | INCLUSIVE ¦ NO VALUE ¦ [NO VALUE] start-up profile 없음 (01)
T3 모델·진단 | A_PLATEAU_RETENTION | DIAGNOSTIC | plateau 유지율 | 안정 응력의 유지. peak retention과 다르다. | % | 0 / 1 | [8 empty] | INCLUSIVE | 0 | 0 | 0 | 0 | - |  |  | N/A | [18 empty] | No | start-up profile 없음 | NO VALUE | NO VALUE | — | INCLUSIVE ¦ NO VALUE ¦ [NO VALUE] start-up profile 없음 (01)
T3 모델·진단 | B_ETA_BRK | CORE | 3ITT 고전단 점도 η_brk | 구조가 해체된 고전단 상태의 유동 저항. | cP | 0 / 0 | [8 empty] | STRICT | 0 | 0 | 0 | 0 | RSD | 10 | 20 | [19 empty] | No |  | NO VALUE | NO DATA | NO DATA | STRICT ¦ NO VALUE
T3 모델·진단 | B_R10 | CORE | 10초 즉시 회복률 R10 | 고전단 해제 직후 즉시 회복(탄성·빠른 접점 재형성). | % | 0 / 0 | [8 empty] | STRICT | 0 | 0 | 0 | 0 | SD | 3 | 6 | [19 empty] | No |  | NO VALUE | NO DATA | NO DATA | STRICT ¦ NO VALUE
T3 모델·진단 | B_R900 | CORE | 900초 장기 회복률 R900 | 장기 재구축 또는 비가역 손실. | % | 0 / 0 | [8 empty] | STRICT | 0 | 0 | 0 | 0 | SD | 3 | 6 | [19 empty] | No |  | NO VALUE | NO DATA | NO DATA | STRICT ¦ NO VALUE
DQ 데이터 품질 | A_TQ_L | DATA_QUALITY | 저전단 기준점 Torque(0.5 rpm) | 저전단 측정 신호의 크기와 10% 하한까지의 여유. | % | 1 / 1 | 20 |  |  | 20 | 20 | 0 | 20 | +1/−0 | INCLUSIVE | 0 | 0 | 0 | 0 | - |  |  | N/A | [18 empty] | Yes |  | strict 정량값 | VALID | — | INCLUSIVE ¦ strict 정량값 ¦ 60 s hold, Torque 10–95% 범위 내
DQ 데이터 품질 | A_RES_L | DATA_QUALITY | 저전단 기준점 분해능 한계(0.5 rpm) | Torque 표시 1단위가 τ↑(L)에서 차지하는 상대 크기. 이보다 작은 Lot 간 차이는 판별할 수 없음. | % | 1 / 1 | 0.5 |  |  | 0.5 | 0.5 | 0 | 0.5 | +1/−0 | INCLUSIVE | 0 | 0 | 0 | 0 | - |  |  | N/A | [18 empty] | Yes |  | strict 정량값 | VALID | — | INCLUSIVE ¦ strict 정량값 ¦ 60 s hold, Torque 10–95% 범위 내
DQ 데이터 품질 | A_DUL_FLOOR | CENSORED_METRIC | 저전단 D/U 검출하한(0.5 rpm) | 하강 경로 저전단 Torque가 10% 미만으로 떨어져 A_DU_L이 공란(CENSORED)이 되는 경계. A_DU_L이 이 값에 가까우면 구조 손실이 큰 Lot일수록 값이 사라지는 구조적 편향이 생김. | % | 1 / 1 | 50 |  |  | 50 | 50 | 0 | 50 | +1/−0 | INCLUSIVE | 0 | 0 | 0 | 0 | - |  |  | N/A | [18 empty] | Yes |  | strict 정량값 | VALID | — | INCLUSIVE ¦ strict 정량값 ¦ 60 s hold, Torque 10–95% 범위 내
DQ 데이터 품질 | A_EQ_DRIFT_MAX | DATA_QUALITY | 대표창 최대 드리프트 | 대표창에서 응력이 아직 변하고 있는 정도(준평형 확인, QC-RHEO-A-001 §8-4). | % | 1 / 1 | 3.396219e-14 |  |  | 3.396219e-14 | 3.396219e-14 | 0 | 3.396219e-14 | +1/−0 | INCLUSIVE | 0 | 0 | 0 | 0 | - |  |  | N/A | [18 empty] | Yes |  | strict 정량값 | VALID | — | INCLUSIVE ¦ strict 정량값 ¦ 60 s hold, Torque 10–95% 범위 내
DQ 데이터 품질 | A_TEMP_MEAN | DATA_QUALITY | 정량 Step 평균 시료 온도 | 측정 온도 조건. 점도는 온도에 민감하므로 Lot 간 비교의 전제. | °C | 1 / 1 | 25 |  |  | 25 | 25 | 0 | 25 | +1/−0 | INCLUSIVE | 0 | 0 | 0 | 0 | - |  |  | N/A | [18 empty] | Yes |  | strict 정량값 | VALID | — | INCLUSIVE ¦ strict 정량값 ¦ 60 s hold, Torque 10–95% 범위 내
DQ 데이터 품질 | A_TEMP_SPAN | DATA_QUALITY | 정량 Step 온도 변동폭 | 시험 중 온도 안정성. | °C | 1 / 1 | 0 |  |  | 0 | 0 | 0 | 0 | +0/−0/0×1 | INCLUSIVE | 0 | 0 | 0 | 0 | - |  |  | N/A | [18 empty] | Yes |  | strict 정량값 | VALID | — | INCLUSIVE ¦ strict 정량값 ¦ 60 s hold, Torque 10–95% 범위 내
DQ 데이터 품질 | A_N_QUANT | DATA_QUALITY | 정량 사용 회전 Step 수 | 유동곡선 정보량. 제외 Step은 사유 열 참조. | 개 | 1 / 1 | 10 |  |  | 10 | 10 | 0 | 10 | +1/−0 | INCLUSIVE | 0 | 0 | 0 | 0 | - |  |  | N/A | [18 empty] | Yes |  | strict 정량값 | VALID | — | INCLUSIVE ¦ strict 정량값 ¦ 60 s hold, Torque 10–95% 범위 내
DQ 데이터 품질 | D_TEMP | DATA_QUALITY | 밀도 시험온도 | 밀도 측정 온도 조건. | °C | 0 / 0 | [8 empty] | STRICT | 0 | 0 | 0 | 0 | - |  |  | N/A | [18 empty] | No |  | NO VALUE | NO DATA | — | STRICT ¦ NO VALUE
DQ 데이터 품질 | B_TQ_BASE | DATA_QUALITY | 3ITT 기준 구간 Torque | 회복률 분모의 신호 크기. | % | 0 / 0 | [8 empty] | STRICT | 0 | 0 | 0 | 0 | - |  |  | N/A | [18 empty] | No |  | NO VALUE | NO DATA | — | STRICT ¦ NO VALUE
DQ 데이터 품질 | B_REC_FLOOR | CENSORED_METRIC | 3ITT 회복률 검출하한 | 이보다 낮은 회복률은 Torque 10% 미만이라 정량할 수 없음(CENSORED). 기준 Torque가 10% 근처면 회복 곡선 대부분이 측정 불가. | % | 0 / 0 | [8 empty] | STRICT | 0 | 0 | 0 | 0 | - |  |  | N/A | [18 empty] | No |  | NO VALUE | NO DATA | — | STRICT ¦ NO VALUE
DQ 데이터 품질 | B_REC_VALID | DATA_QUALITY | 회복 구간 유효 데이터 비율 | 회복 곡선의 정량 가능 범위. | % | 0 / 0 | [8 empty] | STRICT | 0 | 0 | 0 | 0 | - |  |  | N/A | [18 empty] | No |  | NO VALUE | NO DATA | — | STRICT ¦ NO VALUE
대표 채널: Summary의 유효 n, Mean, SD, RSD, Min, Max, Range, 부호는 '대표 채널' 열의 통계입니다. primary_channel=inclusive이면 Method A는 정책 허용 hold를 반영한 INCLUSIVE 통계가 기존 통계 열에 표시됩니다. Strict/Inclusive 병렬 원자료·상세 통계는 Metric_Statistics, AReplicatesINCL, AReplicatesEXC, StepAudit에서 확인합니다.
데이터 상태: VALID=모든 반복 유효 ¦ NOTICE=값 표시·해석 주의(합격성 제외; A_OVS_L 미산출·H-B R²·GRANGE) ¦ REVIEW=일부 반복 공란·경고 또는 [SIGN] 부호 전환 ¦ EXCEPTION=승인 예외 hold Step 사용 ¦ CENSORED=검출하한 밖(Torque<10 % 또는 >95 %) 참고값 ¦ INVALID=유효 반복 없음 ¦ NO DATA=해당 시험 미제공.
합격성 반영: ELIGIBLE=Lot 합격성 판단에 쓸 수 있는 상태 ¦ REVIEW=조건부 ¦ EXCLUDED=EXCEPTION/CENSORED라 판정에서 제외 ¦ —=진단·데이터 품질 지표(Role DIAGNOSTIC/DATA_QUALITY/CENSORED_METRIC)라 판정 대상 아님.
RSD(%)는 SD/¦Mean¦×100입니다. 0 기준 차이형 지표(A_BRK_PEAK·A_OVS_L·B_BRK_DECAY)는 'N/A(0 기준)', ¦Mean¦<SD(RSD>100%)이면 'N/A(¦Mean¦<SD)'로 표시하고 SD·Range·부호(+/−)로 반복성을 봅니다.
값 상태는 strict 정량값 / inclusive exception / torque 하한 밖 참고값 / torque 상한 밖 참고값 / torque 범위 밖 참고값 / NO VALUE / INVALID 중 하나입니다. Torque 참고값은 통계에 넣을 수 있지만 합격성 ELIGIBLE로 쓰지 않습니다.
공식 SSI는 A_SSI_FIELD_0P2_2 = eta_up(0.2 rpm)/eta_up(2.0 rpm), A_SSI_QC_0P5_5 = eta_up(0.5 rpm)/eta(5.0 rpm Up endpoint)이다. 없는 RPM은 다른 RPM으로 대체하지 않는다. 실측 10배 쌍은 DecadeSSI 시트에 pair_id별로 따로 둔다.
적용 저점 RPM과 적용 고점 RPM은 별도 열이다. 반복마다 RPM이 다르면 데이터 상태는 REVIEW이고 비고에 반복별 RPM을 남긴다. 측정 최고 RPM이 채널에서 부적격하면 더 낮은 RPM으로 대체하지 않고 NO VALUE다.
n EXC는 INCLUSIVE 채널에서 EXCEPTION으로 분류된 반복 수, n CENS는 대표 채널의 CENSORED 반복 수, n Low/High-TQ Ref는 Torque 참고값이 들어간 반복 수입니다.
반복성 규칙은 임시 데이터 품질 기준입니다(RSD=%, SD=지표 단위). GR&R·Lot 분포·원심 장벽 기능시험 상관 확인 전에는 규격(USL/LSL)으로 쓰지 않습니다. 반복성 규칙·GOOD·REVIEW 열을 수정하면 반복성 상태가 재계산됩니다.
공란은 산출 불가 또는 평균 부적격(EXCEPTION/CENSORED/INVALID) 값입니다. 대체 입력하지 않았고 사유는 Replicate_Flags·StepAudit에 있습니다. 지표 정의는 QC_Dictionary.

## QC_Dictionary
Lot_QC_Summary | QC_Dictionary | A_Replicates | B_Replicates | Density_Replicates | A_Replicates_INCL | A_Replicates_EXC | Metric_Statistics | A_Step_Replicates | A_Step_Statistics | Replicate_Flags | Traceability
QC_Dictionary — 각 QC 지표가 가리키는 물성과 해석
정의·계산식, 가리키는 물성, SST 기능 단계 연결, 값 증감의 의미, 이 지표가 말하지 않는 것(한계), 유효 조건.
층위 | Code | Role / 합격성 | 지표 | 단위 | 정의·계산식 | 가리키는 물성 | SST 기능 연결 | 값이 높아질 때 | 값이 낮아질 때 | 해석 한계(말하지 않는 것) | 유효 조건 | 반복성 규칙(임시)
T1 Lot 동일성 핵심 | A_TAU_L_UP | CORE / 합격성 O | 저전단 구조 저항 τ↑(0.5 rpm) | Pa | Method A Up 경로 0.5 rpm(γ̇=1 s⁻¹) Step 대표 전단응력. | 휴지 중 형성된 실리카·겔화제 네트워크가 최저 정량 전단에서 흐름에 저항하는 크기(저전단 구조강도의 상대값). | 보관·운송 중 튜브 바닥 형태 유지, 원심 초기 유동 개시 저항. | 네트워크 강화(겔화제 과다, 냉각 이력에 따른 결정성 구조 등) 가능. 원심 중 이동 개시 지연 여부 확인. | 구조 약화 가능. 보관·운송 중 흘러내림·경사 유동 여부 확인. | 이미 흐르고 있는 상태의 값이며 정적 항복응력이 아님. 고정 저전단 평가점은 0.5 rpm이다. 0.35 rpm은 Full H-B 확장점이며 이 지표를 대체하지 않는다. H-B fitting 입력 RPM을 제한하지 않는다. Torque가 10% 부근이면 0.1% 표시 단위가 약 1% 상대오차에 해당(A_RES_L 참조). | 60초 회전 Step·후반 10초·Torque 10–95% 유효점만 사용. 미충족 시 공란(대체값 없음). | RSD: GOOD ≤10, REVIEW ≤20
T1 Lot 동일성 핵심 | A_TAU_M_UP | CORE / 합격성 O | 중간 전단 유동 저항 τ↑(2 rpm) | Pa | Method A Up 경로 2 rpm(γ̇=4 s⁻¹) Step 대표 전단응력. | 구조 일부가 전단으로 해체된 상태의 유동 저항. 측정창 중 Torque 여유가 커 반복 정밀도가 가장 좋은 기준점. | 충전·이송 및 원심 중 젤 이동 과정의 대표 유동성(Lot 간 상대 비교). | 배합 점도 상승, 충전재 증가 또는 분산 불량(응집) 가능. | 가소제 과다, 네트워크 형성 부족 가능. | 실제 원심분리 전단률보다 훨씬 낮은 조건. 절대 이동속도의 예측값이 아님. | 60초 회전 Step·후반 10초·Torque 10–95% 유효점만 사용. 미충족 시 공란(대체값 없음). | RSD: GOOD ≤10, REVIEW ≤20
T1 Lot 동일성 핵심 | A_TAU_H_UP | CORE / 합격성 O | 고전단 유동 저항 (실제 최고 RPM) | Pa | Up 또는 공유 turnaround 중 해당 채널에서 유효한 측정 최고 RPM Step의 대표 전단응력. 더 높은 RPM이 부적격하면 낮은 RPM으로 대체하지 않고 NO VALUE. | 그 측정에서 실제로 도달한 최고 전단의 유동 저항. | 원심 중 이동성 방향의 대리지표. | 매트릭스 점도 상승 또는 충전재 증가. | 매트릭스 점도 저하. | 5 rpm이 측정되면 4 rpm 응력을 이 지표로 보고하지 않는다. 4 rpm은 중간 측정점이다. | 60초 회전 Step·후반 10초·Torque 10–95% 유효점만 사용. 미충족 시 공란(대체값 없음). | RSD: GOOD ≤10, REVIEW ≤20
T1 Lot 동일성 핵심 | A_ETA_MIN_UP | CORE / 합격성 O | 최저 측정 RPM 겉보기 점도 — 상승 | cP | 분석 가능한 Up Step 중 실제 최저 RPM의 대표 겉보기 점도. 실제 최저 측정 RPM 사용; SSI의 고정 0.5 rpm 분자와 다름. | 상승 경로에서 가장 낮은 전단의 겉보기 점도. | 휴지 구조가 흐름에 저항하는 점성 크기. | 저전단 저항 증가. | 저전단 저항 감소. | 실제 최저 측정 RPM 사용; SSI의 고정 0.5 rpm 분자와 다름. 0.35 rpm이 있으면 그 점도를 쓴다. 최저 RPM이 반복마다 다르면 Lot 통계는 REVIEW. | 60초 회전 Step·후반 10초·Torque 10–95% 유효점만 사용. 미충족 시 공란(대체값 없음). | RSD: GOOD ≤10, REVIEW ≤20
T1 Lot 동일성 핵심 | A_ETA_HIGH | CORE / 합격성 O | 고전단 겉보기 점도 (실제 최고 RPM) | cP | 해당 채널에서 사용 가능한 실제 최고 RPM Step의 겉보기 점도. 한 번만 측정되면 공유 turnaround 점도를 A_ETA_HIGH에만 기록하고, 더 높은 RPM이 부적격하면 낮은 RPM으로 대체하지 않는다. | 프로그램 최고 전단에서의 겉보기 점도. | 원심에 가까운 고전단 유동 저항. | 고전단 저항 큼. | 고전단 저항 작음. | 최고 RPM이 Up과 Down에 각각 따로 측정되면 A_ETA_HIGH_UP/DN을 따로 본다. 단일 turnaround 값은 복제하지 않는다. 4 rpm reference로 대체하지 않는다. | 60초 회전 Step·후반 10초·Torque 10–95% 유효점만 사용. 미충족 시 공란(대체값 없음). | RSD: GOOD ≤10, REVIEW ≤20
T1 Lot 동일성 핵심 | A_SSI_FIELD_0P2_2 | CORE / 합격성 O | 현장 전단박화 지수 SSI (0.2/2 rpm) | - | eta_up(0.2 rpm) / eta_up(2.0 rpm) | 현장 전단박화 지수. 정확한 0.2 rpm과 2.0 rpm Up 대표 점도의 비. | 저전단 구조 대비 2 rpm 유동화. | 0.2 rpm 대비 2 rpm 점도가 낮음. | 뉴턴 거동에 가까워짐. | 0.2 대신 0.35 또는 0.5를 쓰지 않는다. 2.0 대신 1.5 또는 3.0을 쓰지 않는다. 보간·모델값 금지. | 같은 채널에서 두 실측 Up Step representative가 존재해야 한다. 다른 RPM, 보간값 또는 모델값으로 대체하지 않는다. | RSD: GOOD ≤10, REVIEW ≤20
T1 Lot 동일성 핵심 | A_SSI_QC_0P5_5 | CORE / 합격성 O | Step-flow QC 전단박화 지수 SSI (0.5/5 rpm) | - | eta_up(0.5 rpm) / eta(5.0 rpm Up endpoint 또는 실제 shared turnaround) | Step-flow QC 전단박화 지수. 정확한 0.5 rpm Up과 5.0 rpm endpoint의 비. | 0.5 rpm 구조 대비 5 rpm 유동화. | 0.5 rpm 대비 5 rpm 점도가 낮음. | 뉴턴 거동에 가까워짐. | 0.5 대신 0.35를 쓰지 않는다. 5.0 대신 4.0을 쓰지 않는다. 실제 최저/최고 RPM 비율로 정의를 바꾸지 않는다. | 같은 채널에서 두 실측 Step representative가 존재해야 한다. 0.35 또는 4 rpm으로 대체하지 않는다. | RSD: GOOD ≤10, REVIEW ≤20
T1 Lot 동일성 핵심 | REST_STABILIZATION | CORE / 합격성 O | 무전단 구조 안정화 | - | 0 rpm, 25 °C, 목표 600초 | 0 rpm, 25 °C, 목표 600초. 시료 이송 중 구조 교란 회복을 위한 전처리 구간. 유동·H-B·SSI 계산에서는 제외한다. | 측정 위치로 옮기는 동안 생긴 구조 교란을 유동 측정 전에 회복한다. | — | — | moving Step, SSI 후보, H-B 후보, hysteresis 후보가 아니다. | 유동 지표에서는 제외하고 시험 전처리 QC로만 평가한다. | —
T1 Lot 동일성 핵심 | A_SSI_DECADE | CORE / 합격성 O | 실측 10배 RPM 점도비 SSI | - | eta(low RPM) / eta(high RPM), high RPM / low RPM = 10 within configured tolerance | 프로토콜에서 실제로 측정된 10배 RPM 쌍의 점도비. pair_id별 독립 지표. | 공식 0.2/2, 0.5/5 이외의 실측 decade 쌍을 프로토콜 변경에 맞춰 보존한다. | 저점 대비 고점 점도가 낮음. | 뉴턴 거동에 가까워짐. | 서로 다른 pair를 같은 Lot 통계에 혼합하지 않는다. 0 rpm pair는 만들지 않는다. 0.35/4는 decade가 아니다. | pair_id별 독립 지표로 관리한다. 서로 다른 pair를 같은 Lot 통계에 혼합하지 않는다. | RSD: GOOD ≤10, REVIEW ≤20
T1 Lot 동일성 핵심 | A_ETA_LOW_DN | CORE / 합격성 O | 저전단 겉보기 점도 — 하강 | cP | 분석 가능한 Down Step 중 실제 최저 RPM의 대표 겉보기 점도. | 고전단 이력 후 가장 낮은 하강 전단의 겉보기 점도. | 전단 이력 후 저전단 저항. | 잔류 저항 큼. | 잔류 저항 작음. | Up 최저 RPM과 다르면 그 RPM을 그대로 쓰고 비고에 불일치를 남긴다. 점도 회복률의 분모로 직접 나누지 않는다. | 60초 회전 Step·후반 10초·Torque 10–95% 유효점만 사용. 미충족 시 공란(대체값 없음). | RSD: GOOD ≤10, REVIEW ≤20
T1 Lot 동일성 핵심 | D_RHO25 | CORE / 합격성 O | 25 °C 탈포 젤 겉보기 밀도 ρ25 | g/mL | 독립 충전별 ρ = (m충전 − m공용기) / V교정(시험온도 물 교정 부피). 밀도계 직독값이 있으면 직독값을 쓰고 질량식과 교차확인. | 젤 단위 부피당 질량. 수지·가소제 대 실리카 등 충전재의 배합비와 잔류 기포량이 합쳐진 값. | 원심 중 젤이 혈청층과 혈구·혈병층 사이 어느 높이에 정착하는지를 정하는 1차 인자(부력 평형 위치). | 충전재 과량·가소제 부족·계량 오차 가능. 장벽이 혈구층 쪽으로 낮게 형성되거나 상승 이동이 늦어질 수 있음. | 기포 혼입·충전재 부족 가능. 장벽이 혈청층 쪽으로 뜨거나 혈청 중 젤 파편 위험. | 밀도는 '어디에 정착하는가'만 말하며, '제때 이동·정착·재겔화하는가'는 유변 지표가 담당. DVNext CSV의 Density 열은 장비 입력 설정값이므로 사용하지 않음. 온도 보정 없음. | 시험온도 25±0.5 °C, 탈포·충전·상면 정리 조건 고정, 독립 재충전 ≥3회. 소량 중량법은 기준법 비교로 적격화된 경우만. | SD: GOOD ≤0.002, REVIEW ≤0.005
T2 구조 이력·회복 | A_DU_L | PROCESS_SENSITIVE / 합격성 O | 저전단 잔류 구조율 D/U(0.5 rpm) | % | τ_down(0.5 rpm) / τ_up(0.5 rpm) × 100 (동일 전단률, 각 Step 대표값). | 최고 전단 이력 후 하강 경로에서 같은 저전단으로 돌아왔을 때 남아 있거나 재형성된 구조의 비율(Method A 시간척도). | 원심으로 유동화된 젤이 전단 감소 시 구조를 다시 세우는 경향. 장벽 재겔화의 간접 지표. | 100%에 가까울수록 전단 이력 영향이 작거나 빠르게 재구축됨. | 전단에 의한 구조 손실이 크고 수십 초 내 재구축이 부족. Method B 회복 확인 우선. | 100% 초과는 하강 중 구조 형성(rheopexy), 휴지 구조 미평형, 벽면 미끄럼 변화 등을 조사. 무전단 휴지 회복률이 아님. 하강 Torque가 10% 미만이면 값 대신 CENSORED(검출하한 A_DUL_FLOOR 미만)로 표시. | 60초 회전 Step·후반 10초·Torque 10–95% 유효점만 사용. 미충족 시 공란(대체값 없음). Up·Down 모두 유효해야 계산. | SD: GOOD ≤2, REVIEW ≤5
T2 구조 이력·회복 | A_DU_M | PROCESS_SENSITIVE / 합격성 O | 중간 전단 잔류 구조율 D/U(2 rpm) | % | τ_down(2 rpm) / τ_up(2 rpm) × 100. | 중간 전단에서 고전단 이력 전후 유동 저항의 비. 저전단 D/U보다 Torque 여유가 커 정밀도가 좋음. | 원심 감속 구간에서의 구조 재형성 경향. | 전단 이력 영향이 작음. | 고전단 이력으로 구조가 더 많이 손상됨. | A_DU_L과 함께 해석. 단독 합부 판단 금지. | 60초 회전 Step·후반 10초·Torque 10–95% 유효점만 사용. 미충족 시 공란(대체값 없음). Up·Down 모두 유효해야 계산. | SD: GOOD ≤2, REVIEW ≤5
T2 구조 이력·회복 | A_HYS_REL | PROCESS_SENSITIVE / 합격성 O | 상대 응력 히스테리시스 | % | 공통 전단률에서 ¦τ_up − τ_down¦ 사다리꼴 적분 / τ_up 사다리꼴 적분 × 100 (04_2와 동일 계산). | 상승·하강 경로 전체에서 전단 이력으로 생긴 곡선 차이의 정규화 크기(구조 붕괴와 재구축의 불균형 총량). | 원심 전단 이력에 대한 구조 취약성 비교. | 전단 이력에 의한 구조 변화가 큼. | 상승·하강 곡선이 유사. 구조가 안정하거나 매우 빠르게 재구축. | γ̇ 간격이 넓은 고전단 구간에 가중됨. Step 구성·유지시간·rest를 고정한 경우만 Lot 간 비교. 에너지 값이 아님. | 공통 전단률 5쌍 이상 권장(4쌍 REVIEW). | SD: GOOD ≤1, REVIEW ≤2
T2 구조 이력·회복 | A_BRK_PEAK | PROCESS_SENSITIVE / 합격성 O | 최고 전단 Step 내 구조 붕괴율 | % | Up 최고 RPM Step에서 (τ_peak − τ_대표) / τ_peak × 100. τ_peak는 Step 초기 30초(또는 절반) 내 Torque 유효점의 3점 이동중앙값 최대. | 일정한 고전단 유지 중 시간에 따라 구조가 계속 해체되는 정도(요변성의 붕괴 측면). 0 % 기준의 차이형 지표. | 원심 중 지속 전단에서 젤이 얼마나 더 묽어지는가. | 지속 전단 시 구조 약화가 큼. | 0에 가까우면 구조가 전단에 안정하거나 Step 초기에 이미 평형. 음수는 대표창 응력이 초기 peak보다 높다는 뜻(peak 미검출 또는 전단 중 구조 형성) — 원시곡선 확인. | Step 초기 수 초의 장비 응답·탄성 부하 영향이 포함됨. 최고 RPM이 다른 프로그램끼리는 비교 불가. 평균이 0 부근이므로 RSD는 산정하지 않고 SD·Range·부호 일관성으로 반복성을 봄. 부호 전환이 있으면 반복성 GOOD이라도 [SIGN] REVIEW. | 60초 회전 Step·후반 10초·Torque 10–95% 유효점만 사용. 미충족 시 공란(대체값 없음). | SD: GOOD ≤1, REVIEW ≤2 ¦ RSD 미적용(0 기준), 부호 전환 시 [SIGN] REVIEW
T2 구조 이력·회복 | A_STATIC_YIELD_APPROX_UP | PROCESS_SENSITIVE / 합격성 O | 근사 정적 항복응력 — 상승 Start-up | Pa | 분석 가능한 Up 최저 RPM Step의 start-up 검색창에서 3점 이동중앙값 응력 최대의 절대값. | 초기 저전단에서 흐름이 시작될 때의 응력 피크. A_OVS_L(초과율 %)과 다른 절대 응력이다. | 휴지 구조의 흐름 개시 응력에 대한 근사. | 개시 응력 큼. | 개시 응력 작음. | Vane 정적 항복응력을 대체하지 않음. STRICT는 Torque 10–95% 점만, INCLUSIVE는 정책이 허용하면 범위 밖 점도 peak에 포함한다. | 유효 peak가 있을 것. | RSD: GOOD ≤15, REVIEW ≤30
T2 구조 이력·회복 | A_POST_SHEAR_STARTUP_STRESS | PROCESS_SENSITIVE / 합격성 O | Post-shear residual start-up stress | Pa | Down 방향 실제 최저 RPM Step의 start-up 검색창 응력 피크 절대값. | 고전단 이력 후 저전단으로 돌아왔을 때의 잔류 개시 응력. | 전단 후 남은 구조의 개시 저항. | 잔류 개시 응력 큼. | 잔류 개시 응력 작음. | Up 최저 RPM과 다르면 REVIEW. 동일 RPM 전후 비는 A_POST_SHEAR_STRESS_RETENTION. | 유효 peak가 있을 것. | RSD: GOOD ≤15, REVIEW ≤30
T2 구조 이력·회복 | A_POST_SHEAR_STRESS_RETENTION | PROCESS_SENSITIVE / 합격성 O | Post-shear stress retention | % | 동일 최저 공통 RPM에서 Down peak stress / Up peak stress × 100. 공통 RPM이 없으면 NO VALUE. | 같은 저전단에서 고전단 이력 전후 개시 응력의 유지 비율. | 구조 유지의 직접 비교. | 개시 응력이 유지됨. | 개시 응력이 줄어듦. | plateau retention과 다르다. 보간하지 않는다. | Up·Down 공통 RPM과 두 peak가 있을 것. | SD: GOOD ≤5, REVIEW ≤10
T2 구조 이력·회복 | A_ETA_RECOVERY_LOW | PROCESS_SENSITIVE / 합격성 O | 점도 회복률 — 최저 공통 RPM | % | Up·Down 모두 분석 가능한 RPM 중 가장 낮은 RPM에서 η_down / η_up × 100. 점도 열에서 계산. | 최저 공통 전단에서의 겉보기 점도 회복률. | 고전단 이력 후 저전단 점도가 얼마나 돌아오는가. | 점도 회복이 큼. | 점도 회복이 작음. | low_shear_recovery_pct(응력비)와 정의를 바꾸지 않는다. 공통 RPM이 없으면 보간하지 않고 NO VALUE. 유일한 공통점이 단일 turnaround이면 같은 Step을 한 번만 세고 회복률은 100%다. | 공통 RPM이 있을 것. | SD: GOOD ≤3, REVIEW ≤6
T2 구조 이력·회복 | A_HYS_AREA_SIGNED | PROCESS_SENSITIVE / 합격성 O | 응력 히스테리시스 signed area | Pa/s | 공통 shear-rate pair를 γ̇ 오름차순으로 (τ_up − τ_down) 사다리꼴 적분. | 상승·하강 응력 차이의 부호 있는 면적. | 이력의 방향(하강이 더 낮은지). | 하강 응력이 더 낮음. | 하강 응력이 더 높거나 차이가 작음. | 공유 turnaround는 적분 상한에 포함되고 그 점의 Δτ는 0이다. 한쪽에만 있는 그 외 RPM은 이 적분에서 빠진다. 공통 pair 2개 미만이면 NO VALUE. | 공통 pair ≥2. | SD: GOOD ≤5, REVIEW ≤10 ¦ RSD 미적용(0 기준), 부호 전환 시 [SIGN] REVIEW
T2 구조 이력·회복 | A_HYS_AREA_ABS | PROCESS_SENSITIVE / 합격성 O | 응력 히스테리시스 absolute area | Pa/s | 공통 pair에서 ¦τ_up − τ_down¦ 사다리꼴 적분. | 부호를 접은 이력 면적. | 경로 차이의 총량. | 경로 차이 큼. | 경로 차이 작음. | unpaired Step은 제외. A_HYS_REL의 분자. | 공통 pair ≥2. | SD: GOOD ≤5, REVIEW ≤10
T2 구조 이력·회복 | B_ETA_BASE | PROCESS_SENSITIVE / 합격성 O | 3ITT 기준 저전단 점도 η_base | cP | Interval 1(저전단) 후반 창의 Torque 유효 평균 점도. | 시험 직전 휴지 구조의 저전단 저항. 회복률 계산의 기준 구조(분모). | 휴지·보관 상태 구조의 기준선. | 휴지 구조가 강함. | 휴지 구조가 약함. | Method A τ↑(L)과 RPM이 같아도 rest 시간·선행 전단이 다르면 값이 다를 수 있음. | 기준 구간 Torque 10–95%. | RSD: GOOD ≤10, REVIEW ≤20
T2 구조 이력·회복 | B_BRK_DECAY | PROCESS_SENSITIVE / 합격성 O | 3ITT 고전단 구간 붕괴율 | % | Interval 2에서 (τ_peak − τ_후반창) / τ_peak × 100. | 정해진 고전단 유지 중 구조 해체의 진행 정도(원심 전단 모사 구간의 붕괴량). 0 % 기준의 차이형 지표. | 원심 중 구조 해체의 크기. | 고전단 지속 시 구조 손실이 큼. | 고전단에 대한 구조 안정성이 큼. 음수는 후반 창 응력이 peak보다 높음 — 원시곡선 확인. | 고전단 크기·시간이 실제 원심 조건과 다름. 동일 프로그램 내 상대 비교. 평균이 0 부근이면 RSD 산정 안 함. | 고전단 구간 Torque 10–95%. | SD: GOOD ≤1, REVIEW ≤2 ¦ RSD 미적용(0 기준), 부호 전환 시 [SIGN] REVIEW
T2 구조 이력·회복 | B_R60 | PROCESS_SENSITIVE / 합격성 O | 60초 구조 회복률 R60 | % | Interval 3 시작 후 55–65초 η 평균 / η_base × 100. | 고전단 해제 직후 1분 안에 저전단에서 기준 대비 재형성된 구조의 비율. | 원심 정지 직후 장벽이 다시 굳어 이송·기울임을 견디기 시작하는 초기 속도. | 빠른 재겔화. | 재겔화 지연. 원심 직후 이송·진동 시 장벽 흐트러짐 위험 검토. | 저전단 회전 중 회복(무전단 휴지 회복 아님). 100% 초과는 기준 구간 미평형 또는 기준 이상의 재구축. 회복 중 Torque<10%이면 CENSORED(검출하한 B_REC_FLOOR 미만). | 기준·회복 구간 Torque 10–95%. | SD: GOOD ≤3, REVIEW ≤6
T2 구조 이력·회복 | B_R300 | PROCESS_SENSITIVE / 합격성 O | 300초 구조 회복률 R300 | % | Interval 3 시작 후 295–305초 η 평균 / η_base × 100. | 5분 시간척도에서의 구조 재형성 정도(느린 재구축 성분 포함). | 원심 후 검체 대기·운반 동안의 장벽 안정성. | 중기 재구축이 큼. | 느린 재구축 또는 비가역적 구조 손실. | 회복 구간이 300초 미만이면 공란. | 기준·회복 구간 Torque 10–95%. | SD: GOOD ≤3, REVIEW ≤6
T2 구조 이력·회복 | B_T90 | CENSORED_METRIC / 진단(제외) | 90% 회복 도달시간 t90 | s | Interval 3에서 11점 이동중앙값 η가 η_base의 90%에 처음 도달한 시간. 미도달은 't90 > 구간길이'(right-censored), 교차가 Torque<10% 구간에서 일어나 첫 유효점에서 이미 90% 이상이면 't90 ≤ 첫 유효점'(상한값)으로 표시하고 공란 처리. | 구조 재형성의 시간척도. | 원심 정지 후 장벽이 기능 수준으로 굳는 데 걸리는 시간의 대리값. | 재형성이 느림. | 재형성이 빠름. | 미도달 반복이 있으면 평균은 도달 반복만의 값이므로 편향됨(사유 열의 미도달 수 확인). | 기준·회복 구간 Torque 10–95%. | RSD: GOOD ≤20, REVIEW ≤35
T3 모델·진단 | A_HB_TAUY_UP | CORE / 합격성 O | 동적 항복응력 — 상승 Full H-B | Pa | τ = τy + K·γ̇ⁿ. 분석 가능한 모든 Up Step 대표값(Up Full). legacy reference RPM이나 공통 전단률로 제한하지 않음. | 상승 유동곡선 전체를 γ̇→0으로 외삽한 모델상 흐름 개시 응력. | 초기 구조강도의 모델 기반 요약값(개발·변경관리용). | 외삽상 흐름 개시 응력 증가. | 외삽상 흐름 개시 응력 감소. | 외삽 추정값이며 정적 항복응력이 아님. 0.5/2 rpm과 4 rpm reference는 H-B 입력을 제한하지 않는다. Common H-B는 A_HB_*_COMMON. | 유효점 4개 최소(REVIEW), 5개 이상 권장. | RSD: GOOD ≤10, REVIEW ≤20
T3 모델·진단 | A_HB_K_UP | CORE / 합격성 O | Consistency K↑ (H-B, Up Full) | Pa·sⁿ | Up Full H-B 피팅의 K. | 항복 후 유동 저항의 크기. n과 결합되어 의미를 가짐. | 원심 중 유동 저항의 모델 요약값. | 같은 n에서 유동 저항 증가. | 같은 n에서 유동 저항 감소. | n이 달라지면 K 단위 자체가 달라지므로 n이 다른 Lot 간 직접 비교 금지. | 유효점 4개 최소(REVIEW), 5개 이상 권장. | RSD: GOOD ≤10, REVIEW ≤20
T3 모델·진단 | A_HB_N_UP | CORE / 합격성 O | Flow index n↑ (H-B, Up Full) | - | Up Full H-B 피팅의 n. | 전단률 의존 형상. n<1 전단박화, n=1 Bingham형. | 전단 증가에 따른 유동화 형상. | 1에 가까워짐(전단박화 약화). | 전단박화 강화. | K와 상호 보상되는 파라미터. SSI(T1)가 모델 없는 대응 지표. | 유효점 4개 최소(REVIEW), 5개 이상 권장. | RSD: GOOD ≤10, REVIEW ≤20
T3 모델·진단 | A_HB_R2_UP | DIAGNOSTIC / 진단(제외) | H-B 적합도 R²↑ Full | - | 1 − SSE/SST (Up Full). | 측정점과 H-B 모델의 일치도. 품질 우수성 지표가 아니라 계산 신뢰성 확인값(진단). | — | 모델 적합 양호. | 기포·불균일·시간의존성·모델 부적합 조사. | R² 단독으로 Lot 합격/불합격 또는 반복 제외 금지. 상태는 항상 NOTICE. | — | —
T3 모델·진단 | A_HB_R2_DN | DIAGNOSTIC / 진단(제외) | H-B 적합도 R²↓ Full | - | 1 − SSE/SST (Down Full). | 하강 경로 측정점과 H-B 모델의 일치도. 계산 신뢰성 확인값(진단). | — | 모델 적합 양호. | 기포·불균일·시간의존성·모델 부적합 조사. | R² 단독으로 Lot 합격/불합격 또는 반복 제외 금지. 상태는 항상 NOTICE. | — | —
T3 모델·진단 | A_HB_TAUY_DN | CORE / 합격성 O | 동적 항복응력 — 하강 Full H-B | Pa | 분석 가능한 모든 Down Step 대표값(Down Full) H-B 피팅의 τy. | 고전단 이력 후 하강 곡선 전체의 외삽 흐름 개시 응력. | 전단 이력 후 구조의 모델 요약값. | 하강 중 재구축이 큼. | 고전단 후 구조 약화가 큼. | 완전 휴지 회복값이 아님. Common fit으로 대체하지 않는다. | 유효점 4개 최소(REVIEW), 5개 이상 권장. | RSD: GOOD ≤10, REVIEW ≤20
T3 모델·진단 | A_HB_K_DN | CORE / 합격성 O | Consistency K↓ (H-B, Down Full) | Pa·sⁿ | Down Full H-B 피팅의 K. | 고전단 이력 후 하강 상태의 유동 저항 크기. | — | 하강 중 유동 저항 큼. | 하강 중 유동 저항 작음. | n↓과 함께 해석. | 유효점 4개 최소(REVIEW). | RSD: GOOD ≤10, REVIEW ≤20
T3 모델·진단 | A_HB_N_DN | CORE / 합격성 O | Flow index n↓ (H-B, Down Full) | - | Down Full H-B 피팅의 n. | 하강 프로파일 형상. | — | 상승 대비 전단률 의존성 약화. | 상승 대비 전단박화 강화. | 단독 좋음/나쁨 판정 금지. | 유효점 4개 최소(REVIEW). | RSD: GOOD ≤10, REVIEW ≤20
T3 모델·진단 | A_HB_TAUY_RATIO | PROCESS_SENSITIVE / 합격성 O | H-B 항복응력 유지율 — Down/Up Full | % | Down Full τy / Up Full τy × 100. Up τy가 0이면 NO VALUE. | 전단 이력 후 외삽 항복 구조의 유지 비율. Full fit끼리의 비. | A_DU_L의 모델 기반 대응값. | 상승 상태에 근접. | 전단 후 구조 손실 큼. | 두 Full fit의 γ̇ 범위가 다르면 REVIEW. Common 비율은 A_HB_TAUY_RATIO_COMMON. | 두 Full 피팅 모두 계산된 경우. | SD: GOOD ≤5, REVIEW ≤10
T3 모델·진단 | A_HDI | PROCESS_SENSITIVE / 합격성 O | 등가중 이력 차이 지수 HDI | % | Σ¦τ_up − τ_down¦ / Στ_up × 100 (공통 전단률, 점별 등가중). | γ̇ 간격 가중이 없는 상승·하강 차이의 평균적 크기. 저전단 쪽 차이도 동등하게 반영. | A_HYS_REL의 가중 편향을 점검하는 보조 지표. | 전단 이력 차이가 큼. | 차이가 작음. | Step 구성 고정 시에만 비교. | 공통 전단률 4쌍 이상. | SD: GOOD ≤1, REVIEW ≤2
T3 모델·진단 | A_OVS_L | DIAGNOSTIC / 진단(제외) | 휴지 후 Start-up 응력 초과율(0.5 rpm) | % | 휴지 직후 첫 회전 Step에서 (τ_peak / τ_대표 − 1) × 100. 기준 RPM 0.5 rpm 여부와 무관. | 휴지 중 형성된 구조가 흐름 개시 순간 깨지며 생기는 응력 초과. 첫 회전 Step이 기준 RPM보다 낮아도 실제 start-up 전이 응답을 사용. | 보관 중 형성되는 휴지 구조의 크기(정적 항복응력의 정성적 대리). | 휴지 구조 형성이 큼. | 휴지 구조 형성이 작음. | rest 직후 첫 회전 Step의 실제 RPM을 사용한다. 0.5 rpm이 아니어도 계산하며 결과 사유에 실제 RPM을 기록한다. 저토크 분해능과 장비 가속 응답 포함. Vane 정적 항복응력을 대체하지 않음. 0 기준 차이형 지표라 RSD 산정 안 함. | rest 직후 첫 회전 Step, Torque 유효. 미산출은 NOTICE(No quantifiable start-up overshoot)로 표시하며 Run·Lot 분석은 유지. Lot 합격성·정밀도 판정 대상 아님. | — ¦ RSD 미적용(0 기준), 부호 전환 시 [SIGN] REVIEW
T3 모델·진단 | A_HB_GRANGE | DIAGNOSTIC / 진단(제외) | H-B 피팅 전단률 범위 비 γ̇max/γ̇min | - | Up Full 피팅의 γ̇max / γ̇min. legacy reference RPM은 이 범위를 제한하지 않는다. | 외삽 거리의 역지표. 작을수록 τy·K·n 추정 불확실성이 큼. | — | 모델 파라미터 신뢰도 증가. | 10 미만(1 decade 미만)이면 T3 모델값을 경향 참고로만 사용. | 데이터 유효성 지표(진단). 10 미만은 NOTICE이며 Lot 유효성에 전파하지 않음. | — | —
T3 모델·진단 | A_HB_K_RATIO | DIAGNOSTIC / 진단(제외) | K 유지비 Down/Up Full | % | Down Full K / Up Full K × 100. | Full fit consistency의 유지 비율. | — | — | — | n이 다르면 K 단위가 달라 해석에 주의. 진단값. | 두 Full 피팅. | —
T3 모델·진단 | A_HB_N_DIFF | DIAGNOSTIC / 진단(제외) | n 차이 Down−Up Full | - | Down Full n − Up Full n. | Full fit flow index 차이. | — | — | — | 진단값. | 두 Full 피팅. | —
T3 모델·진단 | A_HB_TAUY_UP_COMMON | DIAGNOSTIC / 진단(제외) | τy↑ Common H-B 진단 | Pa | Up·Down 공통 전단률만으로 피팅한 τy. | 직접 비교가 가능한 구간의 외삽 항복응력. | — | — | — | 대표 H-B가 아니다. unpaired RPM은 제외. | 공통점 4개 이상. | —
T3 모델·진단 | A_HB_K_UP_COMMON | DIAGNOSTIC / 진단(제외) | K↑ Common H-B 진단 | Pa·sⁿ | Up Common H-B의 K. | — | — | — | — | 진단값. | — | —
T3 모델·진단 | A_HB_N_UP_COMMON | DIAGNOSTIC / 진단(제외) | n↑ Common H-B 진단 | - | Up Common H-B의 n. | — | — | — | — | 진단값. | — | —
T3 모델·진단 | A_HB_R2_UP_COMMON | DIAGNOSTIC / 진단(제외) | R²↑ Common H-B 진단 | - | Up Common H-B의 R². | — | — | — | — | 진단값. NOTICE. | — | —
T3 모델·진단 | A_HB_TAUY_DN_COMMON | DIAGNOSTIC / 진단(제외) | τy↓ Common H-B 진단 | Pa | Down Common H-B의 τy. | — | — | — | — | 진단값. | — | —
T3 모델·진단 | A_HB_K_DN_COMMON | DIAGNOSTIC / 진단(제외) | K↓ Common H-B 진단 | Pa·sⁿ | Down Common H-B의 K. | — | — | — | — | 진단값. | — | —
T3 모델·진단 | A_HB_N_DN_COMMON | DIAGNOSTIC / 진단(제외) | n↓ Common H-B 진단 | - | Down Common H-B의 n. | — | — | — | — | 진단값. | — | —
T3 모델·진단 | A_HB_R2_DN_COMMON | DIAGNOSTIC / 진단(제외) | R²↓ Common H-B 진단 | - | Down Common H-B의 R². | — | — | — | — | 진단값. NOTICE. | — | —
T3 모델·진단 | A_HB_TAUY_RATIO_COMMON | DIAGNOSTIC / 진단(제외) | τy 유지비 Common 진단 | % | Down Common τy / Up Common τy × 100. | 공통 구간만의 항복응력 유지비. | — | — | — | Full 유지비와 섞지 않는다. | 두 Common 피팅. | —
T3 모델·진단 | A_STARTUP_PLATEAU_UP | DIAGNOSTIC / 진단(제외) | 상승 저전단 plateau 응력 | Pa | 초기 저전단 Step 후반 10초 평균 응력. | start-up 이후 안정 응력. peak와 다르다. | — | — | — | 보조 진단. | — | —
T3 모델·진단 | A_POST_SHEAR_PLATEAU | DIAGNOSTIC / 진단(제외) | 하강 저전단 plateau 응력 | Pa | post-shear 저전단 Step 후반 10초 평균 응력. | 이력 후 안정 응력. | — | — | — | 보조 진단. | — | —
T3 모델·진단 | A_PLATEAU_RETENTION | DIAGNOSTIC / 진단(제외) | plateau 유지율 | % | post plateau / initial plateau × 100. | 안정 응력의 유지. peak retention과 다르다. | — | — | — | 보조 진단. | — | —
T3 모델·진단 | B_ETA_BRK | CORE / 합격성 O | 3ITT 고전단 점도 η_brk | cP | Interval 2 후반 창 Torque 유효 평균 점도. | 구조가 해체된 고전단 상태의 유동 저항. | 원심 중 유동성 대리. | 고전단에서도 저항이 큼. | 고전단 저항이 작음. | 전단박화와 구조 붕괴가 합쳐진 값. | 고전단 구간 Torque 10–95%. | RSD: GOOD ≤10, REVIEW ≤20
T3 모델·진단 | B_R10 | CORE / 합격성 O | 10초 즉시 회복률 R10 | % | Interval 3 시작 후 5–15초 η 평균 / η_base × 100. | 고전단 해제 직후 즉시 회복(탄성·빠른 접점 재형성). | 원심 정지 순간의 장벽 즉시 안정성. | 즉시 재구축이 빠름. | 초기 재구축이 느림. | 속도 전환 지연·장비 응답의 영향이 가장 큼. | Torque 10–95%. | SD: GOOD ≤3, REVIEW ≤6
T3 모델·진단 | B_R900 | CORE / 합격성 O | 900초 장기 회복률 R900 | % | Interval 3 시작 후 895–905초 η 평균 / η_base × 100. | 장기 재구축 또는 비가역 손실. | 기준 구축 단계용. | 15분 내 구조 복귀가 큼. | 느린 재구축·비가역 손실. | 회복 구간이 900초 미만이면 공란. | Torque 10–95%. | SD: GOOD ≤3, REVIEW ≤6
DQ 데이터 품질 | A_TQ_L | DATA_QUALITY / 진단(제외) | 저전단 기준점 Torque(0.5 rpm) | % | Up 0.5 rpm Step 대표창의 유효 Torque 평균. | 저전단 측정 신호의 크기와 10% 하한까지의 여유. | — | 신호 여유 증가. | 하한 근접 — Lot에 따라 공란이 생길 수 있음. | 물성이 아닌 측정 여유. | 10–95%. | —
DQ 데이터 품질 | A_RES_L | DATA_QUALITY / 진단(제외) | 저전단 기준점 분해능 한계(0.5 rpm) | % | 0.1% / Torque_L × 100. | Torque 표시 1단위가 τ↑(L)에서 차지하는 상대 크기. 이보다 작은 Lot 간 차이는 판별할 수 없음. | — | 작은 차이 판별 불가. | 판별력 양호. | 측정 시스템 지표. | — | —
DQ 데이터 품질 | A_DUL_FLOOR | CENSORED_METRIC / 진단(제외) | 저전단 D/U 검출하한(0.5 rpm) | % | Torque 하한(10%) / Torque_L(Up) × 100. | 하강 경로 저전단 Torque가 10% 미만으로 떨어져 A_DU_L이 공란(CENSORED)이 되는 경계. A_DU_L이 이 값에 가까우면 구조 손실이 큰 Lot일수록 값이 사라지는 구조적 편향이 생김. | — | 측정 가능한 D/U 범위가 좁아짐 — 저전단 기준 RPM 상향 검토. | 측정 범위 넓음. | 측정 시스템 지표. | — | —
DQ 데이터 품질 | A_EQ_DRIFT_MAX | DATA_QUALITY / 진단(제외) | 대표창 최대 드리프트 | % | 정량 Step마다 후반 10초 유효점의 선형 기울기 × 10초 / 평균 × 100, 그 절댓값의 최대. | 대표창에서 응력이 아직 변하고 있는 정도(준평형 확인, QC-RHEO-A-001 §8-4). | — | 2% 초과 시 REVIEW — 유지시간 연장 검토. | 준평형에 가까움. | 임시 기준. Torque 분해능 계단이 드리프트처럼 보일 수 있음. | — | —
DQ 데이터 품질 | A_TEMP_MEAN | DATA_QUALITY / 진단(제외) | 정량 Step 평균 시료 온도 | °C | 정량 Step 대표창 온도 평균. | 측정 온도 조건. 점도는 온도에 민감하므로 Lot 간 비교의 전제. | — | 25±0.5 °C 밖이면 REVIEW. | 동일. | CSV의 Temperature Control이 No이면 측정만 하고 제어는 하지 않은 것. | — | —
DQ 데이터 품질 | A_TEMP_SPAN | DATA_QUALITY / 진단(제외) | 정량 Step 온도 변동폭 | °C | 정량 Step 대표창 온도 max − min. | 시험 중 온도 안정성. | — | 1 °C 초과 시 REVIEW. | 안정. | — | — | —
DQ 데이터 품질 | A_N_QUANT | DATA_QUALITY / 진단(제외) | 정량 사용 회전 Step 수 | 개 | 60초·Torque 유효 조건을 충족해 대표값이 계산된 Up/Down Step 수. | 유동곡선 정보량. 제외 Step은 사유 열 참조. | — | 정보량 증가. | 지정점 공란·H-B 불확실성 증가. | — | — | —
DQ 데이터 품질 | D_TEMP | DATA_QUALITY / 진단(제외) | 밀도 시험온도 | °C | 입력 파일의 temp_C. | 밀도 측정 온도 조건. | — | 25±0.5 °C 밖이면 REVIEW. | 동일. | — | — | —
DQ 데이터 품질 | B_TQ_BASE | DATA_QUALITY / 진단(제외) | 3ITT 기준 구간 Torque | % | Interval 1 후반 창 Torque 평균. | 회복률 분모의 신호 크기. | — | 여유 증가. | 10% 미만이면 회복률 전부 무효. | — | 10–95%. | —
DQ 데이터 품질 | B_REC_FLOOR | CENSORED_METRIC / 진단(제외) | 3ITT 회복률 검출하한 | % | Torque 하한(10%) / 기준 구간 Torque × 100. | 이보다 낮은 회복률은 Torque 10% 미만이라 정량할 수 없음(CENSORED). 기준 Torque가 10% 근처면 회복 곡선 대부분이 측정 불가. | — | 회복 곡선 관측 범위가 좁음 — 회복 구간 RPM 상향 필요. | 관측 범위 넓음. | 측정 시스템 지표. | — | —
DQ 데이터 품질 | B_REC_VALID | DATA_QUALITY / 진단(제외) | 회복 구간 유효 데이터 비율 | % | Interval 3 점 중 Torque 10–95% 비율. | 회복 곡선의 정량 가능 범위. | — | 정량 범위 넓음. | 저전단 조건 재설계 필요. | — | — | —

## A_Replicates
Lot_QC_Summary | QC_Dictionary | A_Replicates | B_Replicates | Density_Replicates | A_Replicates_INCL | A_Replicates_EXC | Metric_Statistics | A_Step_Replicates | A_Step_Statistics | Replicate_Flags | Traceability
A_Replicates — STRICT 채널 반복별 QC 지표 원값
STRICT: 60 s hold·Torque 10–95% 기준 값입니다. Inclusive 값은 A_Replicates_INCL, 예외 사용 내역은 A_Replicates_EXC·Replicate_Flags 참조.
POLICY INCLUSIVE — accepted holds 30,45,60 s, 범위 밖 Torque 점 inclusive 포함. EXCEPTION·CENSORED 값은 표준 60 s Lot 통계·추세·규격 설정에 혼용 금지
lot | repeat | file | test_start | route | data_qc | A_TAU_L_UP | A_TAU_M_UP | A_TAU_H_UP | A_SSI_FIELD_0P2_2 | A_SSI_QC_0P5_5 | A_DU_L | A_DU_M | A_HYS_REL | A_BRK_PEAK | A_HB_TAUY_UP | A_HB_K_UP | A_HB_N_UP | A_HB_R2_UP | A_HB_R2_DN | A_HB_TAUY_DN | A_HB_K_DN | A_HB_N_DN | A_HB_TAUY_RATIO | A_HDI | A_OVS_L | A_HB_GRANGE | A_ETA_MIN_UP | A_ETA_HIGH | A_ETA_LOW_DN | A_STATIC_YIELD_APPROX_UP | A_POST_SHEAR_STARTUP_STRESS | A_POST_SHEAR_STRESS_RETENTION | A_ETA_RECOVERY_LOW | A_HYS_AREA_SIGNED | A_HYS_AREA_ABS | A_HB_K_RATIO | A_HB_N_DIFF | A_HB_TAUY_UP_COMMON | A_HB_K_UP_COMMON | A_HB_N_UP_COMMON | A_HB_R2_UP_COMMON | A_HB_TAUY_DN_COMMON | A_HB_K_DN_COMMON | A_HB_N_DN_COMMON | A_HB_R2_DN_COMMON | A_HB_TAUY_RATIO_COMMON | A_STARTUP_PLATEAU_UP | A_POST_SHEAR_PLATEAU | A_PLATEAU_RETENTION | A_TQ_L | A_RES_L | A_DUL_FLOOR | A_EQ_DRIFT_MAX | A_TEMP_MEAN | A_TEMP_SPAN | A_N_QUANT | A_TAU_L_UP__include_in_lot_stats | A_TAU_L_UP__stat_value | A_TAU_L_UP__lot_exclusion_reason | A_TAU_M_UP__include_in_lot_stats | A_TAU_M_UP__stat_value | A_TAU_M_UP__lot_exclusion_reason | A_TAU_H_UP__include_in_lot_stats | A_TAU_H_UP__stat_value | A_TAU_H_UP__lot_exclusion_reason | A_SSI_FIELD_0P2_2__include_in_lot_stats | A_SSI_FIELD_0P2_2__stat_value | A_SSI_FIELD_0P2_2__lot_exclusion_reason | A_SSI_QC_0P5_5__include_in_lot_stats | A_SSI_QC_0P5_5__stat_value | A_SSI_QC_0P5_5__lot_exclusion_reason | A_DU_L__include_in_lot_stats | A_DU_L__stat_value | A_DU_L__lot_exclusion_reason | A_DU_M__include_in_lot_stats | A_DU_M__stat_value | A_DU_M__lot_exclusion_reason | A_HYS_REL__include_in_lot_stats | A_HYS_REL__stat_value | A_HYS_REL__lot_exclusion_reason | A_BRK_PEAK__include_in_lot_stats | A_BRK_PEAK__stat_value | A_BRK_PEAK__lot_exclusion_reason | A_HB_TAUY_UP__include_in_lot_stats | A_HB_TAUY_UP__stat_value | A_HB_TAUY_UP__lot_exclusion_reason | A_HB_K_UP__include_in_lot_stats | A_HB_K_UP__stat_value | A_HB_K_UP__lot_exclusion_reason | A_HB_N_UP__include_in_lot_stats | A_HB_N_UP__stat_value | A_HB_N_UP__lot_exclusion_reason | A_HB_R2_UP__include_in_lot_stats | A_HB_R2_UP__stat_value | A_HB_R2_UP__lot_exclusion_reason | A_HB_R2_DN__include_in_lot_stats | A_HB_R2_DN__stat_value | A_HB_R2_DN__lot_exclusion_reason | A_HB_TAUY_DN__include_in_lot_stats | A_HB_TAUY_DN__stat_value | A_HB_TAUY_DN__lot_exclusion_reason | A_HB_K_DN__include_in_lot_stats | A_HB_K_DN__stat_value | A_HB_K_DN__lot_exclusion_reason | A_HB_N_DN__include_in_lot_stats | A_HB_N_DN__stat_value | A_HB_N_DN__lot_exclusion_reason | A_HB_TAUY_RATIO__include_in_lot_stats | A_HB_TAUY_RATIO__stat_value | A_HB_TAUY_RATIO__lot_exclusion_reason | A_HDI__include_in_lot_stats | A_HDI__stat_value | A_HDI__lot_exclusion_reason | A_OVS_L__include_in_lot_stats | A_OVS_L__stat_value | A_OVS_L__lot_exclusion_reason | A_HB_GRANGE__include_in_lot_stats | A_HB_GRANGE__stat_value | A_HB_GRANGE__lot_exclusion_reason | A_ETA_MIN_UP__include_in_lot_stats | A_ETA_MIN_UP__stat_value | A_ETA_MIN_UP__lot_exclusion_reason | A_ETA_HIGH__include_in_lot_stats | A_ETA_HIGH__stat_value | A_ETA_HIGH__lot_exclusion_reason | A_ETA_LOW_DN__include_in_lot_stats | A_ETA_LOW_DN__stat_value | A_ETA_LOW_DN__lot_exclusion_reason | A_STATIC_YIELD_APPROX_UP__include_in_lot_stats | A_STATIC_YIELD_APPROX_UP__stat_value | A_STATIC_YIELD_APPROX_UP__lot_exclusion_reason | A_POST_SHEAR_STARTUP_STRESS__include_in_lot_stats | A_POST_SHEAR_STARTUP_STRESS__stat_value | A_POST_SHEAR_STARTUP_STRESS__lot_exclusion_reason | A_POST_SHEAR_STRESS_RETENTION__include_in_lot_stats | A_POST_SHEAR_STRESS_RETENTION__stat_value | A_POST_SHEAR_STRESS_RETENTION__lot_exclusion_reason | A_ETA_RECOVERY_LOW__include_in_lot_stats | A_ETA_RECOVERY_LOW__stat_value | A_ETA_RECOVERY_LOW__lot_exclusion_reason | A_HYS_AREA_SIGNED__include_in_lot_stats | A_HYS_AREA_SIGNED__stat_value | A_HYS_AREA_SIGNED__lot_exclusion_reason | A_HYS_AREA_ABS__include_in_lot_stats | A_HYS_AREA_ABS__stat_value | A_HYS_AREA_ABS__lot_exclusion_reason | A_HB_K_RATIO__include_in_lot_stats | A_HB_K_RATIO__stat_value | A_HB_K_RATIO__lot_exclusion_reason | A_HB_N_DIFF__include_in_lot_stats | A_HB_N_DIFF__stat_value | A_HB_N_DIFF__lot_exclusion_reason | A_HB_TAUY_UP_COMMON__include_in_lot_stats | A_HB_TAUY_UP_COMMON__stat_value | A_HB_TAUY_UP_COMMON__lot_exclusion_reason | A_HB_K_UP_COMMON__include_in_lot_stats | A_HB_K_UP_COMMON__stat_value | A_HB_K_UP_COMMON__lot_exclusion_reason | A_HB_N_UP_COMMON__include_in_lot_stats | A_HB_N_UP_COMMON__stat_value | A_HB_N_UP_COMMON__lot_exclusion_reason | A_HB_R2_UP_COMMON__include_in_lot_stats | A_HB_R2_UP_COMMON__stat_value | A_HB_R2_UP_COMMON__lot_exclusion_reason | A_HB_TAUY_DN_COMMON__include_in_lot_stats | A_HB_TAUY_DN_COMMON__stat_value | A_HB_TAUY_DN_COMMON__lot_exclusion_reason | A_HB_K_DN_COMMON__include_in_lot_stats | A_HB_K_DN_COMMON__stat_value | A_HB_K_DN_COMMON__lot_exclusion_reason | A_HB_N_DN_COMMON__include_in_lot_stats | A_HB_N_DN_COMMON__stat_value | A_HB_N_DN_COMMON__lot_exclusion_reason | A_HB_R2_DN_COMMON__include_in_lot_stats | A_HB_R2_DN_COMMON__stat_value | A_HB_R2_DN_COMMON__lot_exclusion_reason | A_HB_TAUY_RATIO_COMMON__include_in_lot_stats | A_HB_TAUY_RATIO_COMMON__stat_value | A_HB_TAUY_RATIO_COMMON__lot_exclusion_reason | A_STARTUP_PLATEAU_UP__include_in_lot_stats | A_STARTUP_PLATEAU_UP__stat_value | A_STARTUP_PLATEAU_UP__lot_exclusion_reason | A_POST_SHEAR_PLATEAU__include_in_lot_stats | A_POST_SHEAR_PLATEAU__stat_value | A_POST_SHEAR_PLATEAU__lot_exclusion_reason | A_PLATEAU_RETENTION__include_in_lot_stats | A_PLATEAU_RETENTION__stat_value | A_PLATEAU_RETENTION__lot_exclusion_reason | A_TQ_L__include_in_lot_stats | A_TQ_L__stat_value | A_TQ_L__lot_exclusion_reason | A_RES_L__include_in_lot_stats | A_RES_L__stat_value | A_RES_L__lot_exclusion_reason | A_DUL_FLOOR__include_in_lot_stats | A_DUL_FLOOR__stat_value | A_DUL_FLOOR__lot_exclusion_reason | A_EQ_DRIFT_MAX__include_in_lot_stats | A_EQ_DRIFT_MAX__stat_value | A_EQ_DRIFT_MAX__lot_exclusion_reason | A_TEMP_MEAN__include_in_lot_stats | A_TEMP_MEAN__stat_value | A_TEMP_MEAN__lot_exclusion_reason | A_TEMP_SPAN__include_in_lot_stats | A_TEMP_SPAN__stat_value | A_TEMP_SPAN__lot_exclusion_reason | A_N_QUANT__include_in_lot_stats | A_N_QUANT__stat_value | A_N_QUANT__lot_exclusion_reason | A_SSI_FIELD_0P2_2_value | A_SSI_FIELD_0P2_2_num_rpm | A_SSI_FIELD_0P2_2_den_rpm | A_SSI_FIELD_0P2_2_num_step | A_SSI_FIELD_0P2_2_den_step | A_SSI_FIELD_0P2_2_value_class | A_SSI_QC_0P5_5_value | A_SSI_QC_0P5_5_num_rpm | A_SSI_QC_0P5_5_den_rpm | A_SSI_QC_0P5_5_num_step | A_SSI_QC_0P5_5_den_step | A_SSI_QC_0P5_5_value_class | A_TAU_H_UP_rpm | A_TAU_H_UP_step | A_ETA_HIGH_rpm | A_ETA_HIGH_step | temp_control
SYN | 01 | HT-SYN-01.csv |  | INCLUSIVE | VALID | 200 | 200 | 200 | 10 | 10 |  |  |  | 0 | 200 | 2.809774e-07 | 0.05000295 | [7 empty] | 0 | 25 | 500000 | 20000 |  | 200 | [19 empty] | 20 | 0.5 | 50 | 3.396219e-14 | 25 | 0 | 10 | 1 | 200 |  | 1 | 200 |  | 1 | 200 |  | 1 | 10 |  | 1 | 10 |  | 0 |  | non-finite | 0 |  | non-finite | 0 |  | non-finite | 1 | 0 |  | 1 | 200 |  | 1 | 2.809774e-07 |  | 1 | 0.05000295 |  | 0 |  | non-finite | 0 |  | non-finite | 0 |  | non-finite | 0 |  | non-finite | 0 |  | non-finite | 0 |  | non-finite | 0 |  | non-finite | 1 | 0 |  | 1 | 25 |  | 1 | 500000 |  | 1 | 20000 |  | 0 |  | non-finite | 1 | 200 |  | 0 |  | non-finite | 0 |  | non-finite | 0 |  | non-finite | 0 |  | non-finite | 0 |  | non-finite | 0 |  | non-finite | 0 |  | non-finite | 0 |  | non-finite | 0 |  | non-finite | 0 |  | non-finite | 0 |  | non-finite | 0 |  | non-finite | 0 |  | non-finite | 0 |  | non-finite | 0 |  | non-finite | 0 |  | non-finite | 0 |  | non-finite | 0 |  | non-finite | 0 |  | non-finite | 1 | 20 |  | 1 | 0.5 |  | 1 | 50 |  | 1 | 3.396219e-14 |  | 1 | 25 |  | 1 | 0 |  | 1 | 10 |  | 10 | 0.2 | 2 | S2 | S8 | strict 정량값 | 10 | 0.5 | 5 | S4 | S11 | strict 정량값 | 5 | S11 | 5 | S11 | No

## B_Replicates
Lot_QC_Summary | QC_Dictionary | A_Replicates | B_Replicates | Density_Replicates | A_Replicates_INCL | A_Replicates_EXC | Metric_Statistics | A_Step_Replicates | A_Step_Statistics | Replicate_Flags | Traceability
B_Replicates — 반복별 QC 지표 원값
Python 공식 계산값(숫자형). 공란 = 유효 조건 미충족(사유는 Replicate_Flags). 이 시트 값을 수정하면 통계가 자동 재계산됩니다.
POLICY INCLUSIVE — accepted holds 30,45,60 s, 범위 밖 Torque 점 inclusive 포함. EXCEPTION·CENSORED 값은 표준 60 s Lot 통계·추세·규격 설정에 혼용 금지
lot | repeat | file | test_start | route | data_qc | B_ETA_BASE | B_BRK_DECAY | B_R60 | B_R300 | B_T90 | B_ETA_BRK | B_R10 | B_R900 | B_TQ_BASE | B_REC_FLOOR | B_REC_VALID | B_ETA_BASE__include_in_lot_stats | B_ETA_BASE__stat_value | B_ETA_BASE__lot_exclusion_reason | B_BRK_DECAY__include_in_lot_stats | B_BRK_DECAY__stat_value | B_BRK_DECAY__lot_exclusion_reason | B_R60__include_in_lot_stats | B_R60__stat_value | B_R60__lot_exclusion_reason | B_R300__include_in_lot_stats | B_R300__stat_value | B_R300__lot_exclusion_reason | B_T90__include_in_lot_stats | B_T90__stat_value | B_T90__lot_exclusion_reason | B_ETA_BRK__include_in_lot_stats | B_ETA_BRK__stat_value | B_ETA_BRK__lot_exclusion_reason | B_R10__include_in_lot_stats | B_R10__stat_value | B_R10__lot_exclusion_reason | B_R900__include_in_lot_stats | B_R900__stat_value | B_R900__lot_exclusion_reason | B_TQ_BASE__include_in_lot_stats | B_TQ_BASE__stat_value | B_TQ_BASE__lot_exclusion_reason | B_REC_FLOOR__include_in_lot_stats | B_REC_FLOOR__stat_value | B_REC_FLOOR__lot_exclusion_reason | B_REC_VALID__include_in_lot_stats | B_REC_VALID__stat_value | B_REC_VALID__lot_exclusion_reason | temp_control

## Density_Replicates
Lot_QC_Summary | QC_Dictionary | A_Replicates | B_Replicates | Density_Replicates | A_Replicates_INCL | A_Replicates_EXC | Metric_Statistics | A_Step_Replicates | A_Step_Statistics | Replicate_Flags | Traceability
Density_Replicates — 반복별 QC 지표 원값
Python 공식 계산값(숫자형). 공란 = 유효 조건 미충족(사유는 Replicate_Flags). 이 시트 값을 수정하면 통계가 자동 재계산됩니다.
POLICY INCLUSIVE — accepted holds 30,45,60 s, 범위 밖 Torque 점 inclusive 포함. EXCEPTION·CENSORED 값은 표준 60 s Lot 통계·추세·규격 설정에 혼용 금지
lot | repeat | file | test_start | route | data_qc | D_RHO25 | D_TEMP | D_RHO25__include_in_lot_stats | D_RHO25__stat_value | D_RHO25__lot_exclusion_reason | D_TEMP__include_in_lot_stats | D_TEMP__stat_value | D_TEMP__lot_exclusion_reason | density_method | operator | mass_empty_g | mass_filled_g | volume_mL | density_direct | density_calc | note

## A_Replicates_INCL
Lot_QC_Summary | QC_Dictionary | A_Replicates | B_Replicates | Density_Replicates | A_Replicates_INCL | A_Replicates_EXC | Metric_Statistics | A_Step_Replicates | A_Step_Statistics | Replicate_Flags | Traceability
A_Replicates_INCL — INCLUSIVE 채널 전체 반복값(감사용)
정책 허용 hold·범위 밖 참고값을 포함한 inclusive 값입니다. CENSORED여도 셀을 비우지 않고, 오른쪽 값 구분 열에 출처를 남깁니다. Metric_Statistics의 inclusive 평균은 정책이 허용한 값 구분만 집계합니다.
POLICY INCLUSIVE — accepted holds 30,45,60 s, 범위 밖 Torque 점 inclusive 포함. EXCEPTION·CENSORED 값은 표준 60 s Lot 통계·추세·규격 설정에 혼용 금지
lot | repeat | file | test_start | route | data_qc | A_TAU_L_UP | A_TAU_M_UP | A_TAU_H_UP | A_SSI_FIELD_0P2_2 | A_SSI_QC_0P5_5 | A_DU_L | A_DU_M | A_HYS_REL | A_BRK_PEAK | A_HB_TAUY_UP | A_HB_K_UP | A_HB_N_UP | A_HB_R2_UP | A_HB_R2_DN | A_HB_TAUY_DN | A_HB_K_DN | A_HB_N_DN | A_HB_TAUY_RATIO | A_HDI | A_OVS_L | A_HB_GRANGE | A_ETA_MIN_UP | A_ETA_HIGH | A_ETA_LOW_DN | A_STATIC_YIELD_APPROX_UP | A_POST_SHEAR_STARTUP_STRESS | A_POST_SHEAR_STRESS_RETENTION | A_ETA_RECOVERY_LOW | A_HYS_AREA_SIGNED | A_HYS_AREA_ABS | A_HB_K_RATIO | A_HB_N_DIFF | A_HB_TAUY_UP_COMMON | A_HB_K_UP_COMMON | A_HB_N_UP_COMMON | A_HB_R2_UP_COMMON | A_HB_TAUY_DN_COMMON | A_HB_K_DN_COMMON | A_HB_N_DN_COMMON | A_HB_R2_DN_COMMON | A_HB_TAUY_RATIO_COMMON | A_STARTUP_PLATEAU_UP | A_POST_SHEAR_PLATEAU | A_PLATEAU_RETENTION | A_TQ_L | A_RES_L | A_DUL_FLOOR | A_EQ_DRIFT_MAX | A_TEMP_MEAN | A_TEMP_SPAN | A_N_QUANT | A_TAU_L_UP__include_in_lot_stats | A_TAU_L_UP__stat_value | A_TAU_L_UP__lot_exclusion_reason | A_TAU_M_UP__include_in_lot_stats | A_TAU_M_UP__stat_value | A_TAU_M_UP__lot_exclusion_reason | A_TAU_H_UP__include_in_lot_stats | A_TAU_H_UP__stat_value | A_TAU_H_UP__lot_exclusion_reason | A_SSI_FIELD_0P2_2__include_in_lot_stats | A_SSI_FIELD_0P2_2__stat_value | A_SSI_FIELD_0P2_2__lot_exclusion_reason | A_SSI_QC_0P5_5__include_in_lot_stats | A_SSI_QC_0P5_5__stat_value | A_SSI_QC_0P5_5__lot_exclusion_reason | A_DU_L__include_in_lot_stats | A_DU_L__stat_value | A_DU_L__lot_exclusion_reason | A_DU_M__include_in_lot_stats | A_DU_M__stat_value | A_DU_M__lot_exclusion_reason | A_HYS_REL__include_in_lot_stats | A_HYS_REL__stat_value | A_HYS_REL__lot_exclusion_reason | A_BRK_PEAK__include_in_lot_stats | A_BRK_PEAK__stat_value | A_BRK_PEAK__lot_exclusion_reason | A_HB_TAUY_UP__include_in_lot_stats | A_HB_TAUY_UP__stat_value | A_HB_TAUY_UP__lot_exclusion_reason | A_HB_K_UP__include_in_lot_stats | A_HB_K_UP__stat_value | A_HB_K_UP__lot_exclusion_reason | A_HB_N_UP__include_in_lot_stats | A_HB_N_UP__stat_value | A_HB_N_UP__lot_exclusion_reason | A_HB_R2_UP__include_in_lot_stats | A_HB_R2_UP__stat_value | A_HB_R2_UP__lot_exclusion_reason | A_HB_R2_DN__include_in_lot_stats | A_HB_R2_DN__stat_value | A_HB_R2_DN__lot_exclusion_reason | A_HB_TAUY_DN__include_in_lot_stats | A_HB_TAUY_DN__stat_value | A_HB_TAUY_DN__lot_exclusion_reason | A_HB_K_DN__include_in_lot_stats | A_HB_K_DN__stat_value | A_HB_K_DN__lot_exclusion_reason | A_HB_N_DN__include_in_lot_stats | A_HB_N_DN__stat_value | A_HB_N_DN__lot_exclusion_reason | A_HB_TAUY_RATIO__include_in_lot_stats | A_HB_TAUY_RATIO__stat_value | A_HB_TAUY_RATIO__lot_exclusion_reason | A_HDI__include_in_lot_stats | A_HDI__stat_value | A_HDI__lot_exclusion_reason | A_OVS_L__include_in_lot_stats | A_OVS_L__stat_value | A_OVS_L__lot_exclusion_reason | A_HB_GRANGE__include_in_lot_stats | A_HB_GRANGE__stat_value | A_HB_GRANGE__lot_exclusion_reason | A_ETA_MIN_UP__include_in_lot_stats | A_ETA_MIN_UP__stat_value | A_ETA_MIN_UP__lot_exclusion_reason | A_ETA_HIGH__include_in_lot_stats | A_ETA_HIGH__stat_value | A_ETA_HIGH__lot_exclusion_reason | A_ETA_LOW_DN__include_in_lot_stats | A_ETA_LOW_DN__stat_value | A_ETA_LOW_DN__lot_exclusion_reason | A_STATIC_YIELD_APPROX_UP__include_in_lot_stats | A_STATIC_YIELD_APPROX_UP__stat_value | A_STATIC_YIELD_APPROX_UP__lot_exclusion_reason | A_POST_SHEAR_STARTUP_STRESS__include_in_lot_stats | A_POST_SHEAR_STARTUP_STRESS__stat_value | A_POST_SHEAR_STARTUP_STRESS__lot_exclusion_reason | A_POST_SHEAR_STRESS_RETENTION__include_in_lot_stats | A_POST_SHEAR_STRESS_RETENTION__stat_value | A_POST_SHEAR_STRESS_RETENTION__lot_exclusion_reason | A_ETA_RECOVERY_LOW__include_in_lot_stats | A_ETA_RECOVERY_LOW__stat_value | A_ETA_RECOVERY_LOW__lot_exclusion_reason | A_HYS_AREA_SIGNED__include_in_lot_stats | A_HYS_AREA_SIGNED__stat_value | A_HYS_AREA_SIGNED__lot_exclusion_reason | A_HYS_AREA_ABS__include_in_lot_stats | A_HYS_AREA_ABS__stat_value | A_HYS_AREA_ABS__lot_exclusion_reason | A_HB_K_RATIO__include_in_lot_stats | A_HB_K_RATIO__stat_value | A_HB_K_RATIO__lot_exclusion_reason | A_HB_N_DIFF__include_in_lot_stats | A_HB_N_DIFF__stat_value | A_HB_N_DIFF__lot_exclusion_reason | A_HB_TAUY_UP_COMMON__include_in_lot_stats | A_HB_TAUY_UP_COMMON__stat_value | A_HB_TAUY_UP_COMMON__lot_exclusion_reason | A_HB_K_UP_COMMON__include_in_lot_stats | A_HB_K_UP_COMMON__stat_value | A_HB_K_UP_COMMON__lot_exclusion_reason | A_HB_N_UP_COMMON__include_in_lot_stats | A_HB_N_UP_COMMON__stat_value | A_HB_N_UP_COMMON__lot_exclusion_reason | A_HB_R2_UP_COMMON__include_in_lot_stats | A_HB_R2_UP_COMMON__stat_value | A_HB_R2_UP_COMMON__lot_exclusion_reason | A_HB_TAUY_DN_COMMON__include_in_lot_stats | A_HB_TAUY_DN_COMMON__stat_value | A_HB_TAUY_DN_COMMON__lot_exclusion_reason | A_HB_K_DN_COMMON__include_in_lot_stats | A_HB_K_DN_COMMON__stat_value | A_HB_K_DN_COMMON__lot_exclusion_reason | A_HB_N_DN_COMMON__include_in_lot_stats | A_HB_N_DN_COMMON__stat_value | A_HB_N_DN_COMMON__lot_exclusion_reason | A_HB_R2_DN_COMMON__include_in_lot_stats | A_HB_R2_DN_COMMON__stat_value | A_HB_R2_DN_COMMON__lot_exclusion_reason | A_HB_TAUY_RATIO_COMMON__include_in_lot_stats | A_HB_TAUY_RATIO_COMMON__stat_value | A_HB_TAUY_RATIO_COMMON__lot_exclusion_reason | A_STARTUP_PLATEAU_UP__include_in_lot_stats | A_STARTUP_PLATEAU_UP__stat_value | A_STARTUP_PLATEAU_UP__lot_exclusion_reason | A_POST_SHEAR_PLATEAU__include_in_lot_stats | A_POST_SHEAR_PLATEAU__stat_value | A_POST_SHEAR_PLATEAU__lot_exclusion_reason | A_PLATEAU_RETENTION__include_in_lot_stats | A_PLATEAU_RETENTION__stat_value | A_PLATEAU_RETENTION__lot_exclusion_reason | A_TQ_L__include_in_lot_stats | A_TQ_L__stat_value | A_TQ_L__lot_exclusion_reason | A_RES_L__include_in_lot_stats | A_RES_L__stat_value | A_RES_L__lot_exclusion_reason | A_DUL_FLOOR__include_in_lot_stats | A_DUL_FLOOR__stat_value | A_DUL_FLOOR__lot_exclusion_reason | A_EQ_DRIFT_MAX__include_in_lot_stats | A_EQ_DRIFT_MAX__stat_value | A_EQ_DRIFT_MAX__lot_exclusion_reason | A_TEMP_MEAN__include_in_lot_stats | A_TEMP_MEAN__stat_value | A_TEMP_MEAN__lot_exclusion_reason | A_TEMP_SPAN__include_in_lot_stats | A_TEMP_SPAN__stat_value | A_TEMP_SPAN__lot_exclusion_reason | A_N_QUANT__include_in_lot_stats | A_N_QUANT__stat_value | A_N_QUANT__lot_exclusion_reason | A_SSI_FIELD_0P2_2_value | A_SSI_FIELD_0P2_2_num_rpm | A_SSI_FIELD_0P2_2_den_rpm | A_SSI_FIELD_0P2_2_num_step | A_SSI_FIELD_0P2_2_den_step | A_SSI_FIELD_0P2_2_value_class | A_SSI_QC_0P5_5_value | A_SSI_QC_0P5_5_num_rpm | A_SSI_QC_0P5_5_den_rpm | A_SSI_QC_0P5_5_num_step | A_SSI_QC_0P5_5_den_step | A_SSI_QC_0P5_5_value_class | A_TAU_H_UP_rpm | A_TAU_H_UP_step | A_ETA_HIGH_rpm | A_ETA_HIGH_step | A_TAU_L_UP_class | A_TAU_M_UP_class | A_TAU_H_UP_class | A_SSI_FIELD_0P2_2_class | A_SSI_QC_0P5_5_class | A_DU_L_class | A_DU_M_class | A_HYS_REL_class | A_BRK_PEAK_class | A_HB_TAUY_UP_class | A_HB_K_UP_class | A_HB_N_UP_class | A_HB_R2_UP_class | A_HB_R2_DN_class | A_HB_TAUY_DN_class | A_HB_K_DN_class | A_HB_N_DN_class | A_HB_TAUY_RATIO_class | A_HDI_class | A_OVS_L_class | A_HB_GRANGE_class | A_ETA_MIN_UP_class | A_ETA_HIGH_class | A_ETA_LOW_DN_class | A_STATIC_YIELD_APPROX_UP_class | A_POST_SHEAR_STARTUP_STRESS_class | A_POST_SHEAR_STRESS_RETENTION_class | A_ETA_RECOVERY_LOW_class | A_HYS_AREA_SIGNED_class | A_HYS_AREA_ABS_class | A_HB_K_RATIO_class | A_HB_N_DIFF_class | A_HB_TAUY_UP_COMMON_class | A_HB_K_UP_COMMON_class | A_HB_N_UP_COMMON_class | A_HB_R2_UP_COMMON_class | A_HB_TAUY_DN_COMMON_class | A_HB_K_DN_COMMON_class | A_HB_N_DN_COMMON_class | A_HB_R2_DN_COMMON_class | A_HB_TAUY_RATIO_COMMON_class | A_STARTUP_PLATEAU_UP_class | A_POST_SHEAR_PLATEAU_class | A_PLATEAU_RETENTION_class | A_TQ_L_class | A_RES_L_class | A_DUL_FLOOR_class | A_EQ_DRIFT_MAX_class | A_TEMP_MEAN_class | A_TEMP_SPAN_class | A_N_QUANT_class
SYN | 01 | HT-SYN-01.csv |  | INCLUSIVE | VALID | 200 | 200 | 200 | 10 | 10 |  |  |  | 0 | 200 | 2.809774e-07 | 0.05000295 | [7 empty] | 0 | 25 | 500000 | 20000 |  | 200 | [19 empty] | 20 | 0.5 | 50 | 3.396219e-14 | 25 | 0 | 10 | 1 | 200 |  | 1 | 200 |  | 1 | 200 |  | 1 | 10 |  | 1 | 10 |  | 0 |  | non-finite | 0 |  | non-finite | 0 |  | non-finite | 1 | 0 |  | 1 | 200 |  | 1 | 2.809774e-07 |  | 1 | 0.05000295 |  | 0 |  | non-finite | 0 |  | non-finite | 0 |  | non-finite | 0 |  | non-finite | 0 |  | non-finite | 0 |  | non-finite | 0 |  | non-finite | 1 | 0 |  | 1 | 25 |  | 1 | 500000 |  | 1 | 20000 |  | 0 |  | non-finite | 1 | 200 |  | 0 |  | non-finite | 0 |  | non-finite | 0 |  | non-finite | 0 |  | non-finite | 0 |  | non-finite | 0 |  | non-finite | 0 |  | non-finite | 0 |  | non-finite | 0 |  | non-finite | 0 |  | non-finite | 0 |  | non-finite | 0 |  | non-finite | 0 |  | non-finite | 0 |  | non-finite | 0 |  | non-finite | 0 |  | non-finite | 0 |  | non-finite | 0 |  | non-finite | 0 |  | non-finite | 1 | 20 |  | 1 | 0.5 |  | 1 | 50 |  | 1 | 3.396219e-14 |  | 1 | 25 |  | 1 | 0 |  | 1 | 10 |  | 10 | 0.2 | 2 | S2 | S8 | strict 정량값 | 10 | 0.5 | 5 | S4 | S11 | strict 정량값 | 5 | S11 | 5 | S11 | strict 정량값 | strict 정량값 | strict 정량값 | strict 정량값 | strict 정량값 | strict 정량값 | strict 정량값 | NO VALUE | strict 정량값 | strict 정량값 | strict 정량값 | strict 정량값 | strict 정량값 | NO VALUE | NO VALUE | NO VALUE | NO VALUE | strict 정량값 | NO VALUE | strict 정량값 | strict 정량값 | strict 정량값 | strict 정량값 | NO VALUE | strict 정량값 | NO VALUE | NO VALUE | NO VALUE | NO VALUE | NO VALUE | strict 정량값 | strict 정량값 | NO VALUE | NO VALUE | NO VALUE | NO VALUE | NO VALUE | NO VALUE | NO VALUE | NO VALUE | NO VALUE | NO VALUE | NO VALUE | NO VALUE | strict 정량값 | strict 정량값 | strict 정량값 | strict 정량값 | strict 정량값 | strict 정량값 | strict 정량값

## A_Replicates_EXC
Lot_QC_Summary | QC_Dictionary | A_Replicates | B_Replicates | Density_Replicates | A_Replicates_INCL | A_Replicates_EXC | Metric_Statistics | A_Step_Replicates | A_Step_Statistics | Replicate_Flags | Traceability
A_Replicates_EXC — INCLUSIVE 결과 중 EXCEPTION 값 감사 필터
30/45 s 등 승인 예외 hold Step을 사용한 inclusive 값만 표시합니다. 이 시트는 제외 목록이 아니라 사용 내역 확인용입니다.
POLICY INCLUSIVE — accepted holds 30,45,60 s, 범위 밖 Torque 점 inclusive 포함. EXCEPTION·CENSORED 값은 표준 60 s Lot 통계·추세·규격 설정에 혼용 금지
lot | repeat | file | test_start | route | data_qc | A_TAU_L_UP | A_TAU_M_UP | A_TAU_H_UP | A_SSI_FIELD_0P2_2 | A_SSI_QC_0P5_5 | A_DU_L | A_DU_M | A_HYS_REL | A_BRK_PEAK | A_HB_TAUY_UP | A_HB_K_UP | A_HB_N_UP | A_HB_R2_UP | A_HB_R2_DN | A_HB_TAUY_DN | A_HB_K_DN | A_HB_N_DN | A_HB_TAUY_RATIO | A_HDI | A_OVS_L | A_HB_GRANGE | A_ETA_MIN_UP | A_ETA_HIGH | A_ETA_LOW_DN | A_STATIC_YIELD_APPROX_UP | A_POST_SHEAR_STARTUP_STRESS | A_POST_SHEAR_STRESS_RETENTION | A_ETA_RECOVERY_LOW | A_HYS_AREA_SIGNED | A_HYS_AREA_ABS | A_HB_K_RATIO | A_HB_N_DIFF | A_HB_TAUY_UP_COMMON | A_HB_K_UP_COMMON | A_HB_N_UP_COMMON | A_HB_R2_UP_COMMON | A_HB_TAUY_DN_COMMON | A_HB_K_DN_COMMON | A_HB_N_DN_COMMON | A_HB_R2_DN_COMMON | A_HB_TAUY_RATIO_COMMON | A_STARTUP_PLATEAU_UP | A_POST_SHEAR_PLATEAU | A_PLATEAU_RETENTION | A_TQ_L | A_RES_L | A_DUL_FLOOR | A_EQ_DRIFT_MAX | A_TEMP_MEAN | A_TEMP_SPAN | A_N_QUANT
SYN | 01 | HT-SYN-01.csv |  | INCLUSIVE | VALID

## Metric_Statistics
Lot_QC_Summary | QC_Dictionary | A_Replicates | B_Replicates | Density_Replicates | A_Replicates_INCL | A_Replicates_EXC | Metric_Statistics | A_Step_Replicates | A_Step_Statistics | Replicate_Flags | Traceability
Metric_Statistics — STRICT/INCLUSIVE 감사용 반복 통계(수식)
감사·method 검토용 시트입니다. 좌측은 STRICT(60 s·Torque 10–95%) 통계, 우측은 INCLUSIVE 통계와 차이입니다. 일상 판독은 Lot_QC_Summary의 대표 채널 값을 사용합니다. RSD는 0 기준 차이형 지표(zero_ref)에서 'N/A(0 기준)', ¦Mean¦<SD이면 'N/A(¦Mean¦<SD)'로 표시합니다. Inclusive 평균은 정책이 허용한 값 구분만 집계하고, n Low/High-TQ Ref는 참고값 개수입니다.
Code | Method | Tier | n Strict | Strict Mean | Strict SD | Strict RSD(%) | Strict Min | Strict Max | Strict Range | Strict ¦Mean¦ | Strict n(+) | Strict n(−) | Strict 원본 범위 | n Inclusive | Inclusive Mean | Inclusive SD | Δ Mean (Inclusive−Strict) | n EXC | EXC Mean | n Low-TQ Ref | n High-TQ Ref | Inclusive Min | Inclusive Max | Inclusive Range
A_TAU_L_UP | A | T1 | [10 empty] | 'A_Replicates'!BH6:BH6
A_TAU_M_UP | A | T1 | [10 empty] | 'A_Replicates'!BK6:BK6
A_TAU_H_UP | A | T1 | [10 empty] | 'A_Replicates'!BN6:BN6
A_ETA_MIN_UP | A | T1 | [10 empty] | 'A_Replicates'!DS6:DS6
A_ETA_HIGH | A | T1 | [10 empty] | 'A_Replicates'!DV6:DV6
A_SSI_FIELD_0P2_2 | A | T1 | [10 empty] | 'A_Replicates'!BQ6:BQ6
A_SSI_QC_0P5_5 | A | T1 | [10 empty] | 'A_Replicates'!BT6:BT6
A_ETA_LOW_DN | A | T1 | [10 empty] | 'A_Replicates'!DY6:DY6
D_RHO25 | D | T1 | 0 | [9 empty] | 반복 데이터 없음 | 0 |  |  |  | 0
A_DU_L | A | T2 | [10 empty] | 'A_Replicates'!BW6:BW6
A_DU_M | A | T2 | [10 empty] | 'A_Replicates'!BZ6:BZ6
A_HYS_REL | A | T2 | [10 empty] | 'A_Replicates'!CC6:CC6
A_BRK_PEAK | A | T2 | [10 empty] | 'A_Replicates'!CF6:CF6
A_STATIC_YIELD_APPROX_UP | A | T2 | [10 empty] | 'A_Replicates'!EB6:EB6
A_POST_SHEAR_STARTUP_STRESS | A | T2 | [10 empty] | 'A_Replicates'!EE6:EE6
A_POST_SHEAR_STRESS_RETENTION | A | T2 | [10 empty] | 'A_Replicates'!EH6:EH6
A_ETA_RECOVERY_LOW | A | T2 | [10 empty] | 'A_Replicates'!EK6:EK6
A_HYS_AREA_SIGNED | A | T2 | [10 empty] | 'A_Replicates'!EN6:EN6
A_HYS_AREA_ABS | A | T2 | [10 empty] | 'A_Replicates'!EQ6:EQ6
B_ETA_BASE | B | T2 | 0 | [9 empty] | 반복 데이터 없음 | 0 |  |  |  | 0
B_BRK_DECAY | B | T2 | 0 | [9 empty] | 반복 데이터 없음 | 0 |  |  |  | 0
B_R60 | B | T2 | 0 | [9 empty] | 반복 데이터 없음 | 0 |  |  |  | 0
B_R300 | B | T2 | 0 | [9 empty] | 반복 데이터 없음 | 0 |  |  |  | 0
B_T90 | B | T2 | 0 | [9 empty] | 반복 데이터 없음 | 0 |  |  |  | 0
A_HB_TAUY_UP | A | T3 | [10 empty] | 'A_Replicates'!CI6:CI6
A_HB_K_UP | A | T3 | [10 empty] | 'A_Replicates'!CL6:CL6
A_HB_N_UP | A | T3 | [10 empty] | 'A_Replicates'!CO6:CO6
A_HB_R2_UP | A | T3 | [10 empty] | 'A_Replicates'!CR6:CR6
A_HB_R2_DN | A | T3 | [10 empty] | 'A_Replicates'!CU6:CU6
A_HB_TAUY_DN | A | T3 | [10 empty] | 'A_Replicates'!CX6:CX6
A_HB_K_DN | A | T3 | [10 empty] | 'A_Replicates'!DA6:DA6
A_HB_N_DN | A | T3 | [10 empty] | 'A_Replicates'!DD6:DD6
A_HB_TAUY_RATIO | A | T3 | [10 empty] | 'A_Replicates'!DG6:DG6
A_HDI | A | T3 | [10 empty] | 'A_Replicates'!DJ6:DJ6
A_OVS_L | A | T3 | [10 empty] | 'A_Replicates'!DM6:DM6
A_HB_GRANGE | A | T3 | [10 empty] | 'A_Replicates'!DP6:DP6
A_HB_K_RATIO | A | T3 | [10 empty] | 'A_Replicates'!ET6:ET6
A_HB_N_DIFF | A | T3 | [10 empty] | 'A_Replicates'!EW6:EW6
A_HB_TAUY_UP_COMMON | A | T3 | [10 empty] | 'A_Replicates'!EZ6:EZ6
A_HB_K_UP_COMMON | A | T3 | [10 empty] | 'A_Replicates'!FC6:FC6
A_HB_N_UP_COMMON | A | T3 | [10 empty] | 'A_Replicates'!FF6:FF6
A_HB_R2_UP_COMMON | A | T3 | [10 empty] | 'A_Replicates'!FI6:FI6
A_HB_TAUY_DN_COMMON | A | T3 | [10 empty] | 'A_Replicates'!FL6:FL6
A_HB_K_DN_COMMON | A | T3 | [10 empty] | 'A_Replicates'!FO6:FO6
A_HB_N_DN_COMMON | A | T3 | [10 empty] | 'A_Replicates'!FR6:FR6
A_HB_R2_DN_COMMON | A | T3 | [10 empty] | 'A_Replicates'!FU6:FU6
A_HB_TAUY_RATIO_COMMON | A | T3 | [10 empty] | 'A_Replicates'!FX6:FX6
A_STARTUP_PLATEAU_UP | A | T3 | [10 empty] | 'A_Replicates'!GA6:GA6
A_POST_SHEAR_PLATEAU | A | T3 | [10 empty] | 'A_Replicates'!GD6:GD6
A_PLATEAU_RETENTION | A | T3 | [10 empty] | 'A_Replicates'!GG6:GG6
B_ETA_BRK | B | T3 | 0 | [9 empty] | 반복 데이터 없음 | 0 |  |  |  | 0
B_R10 | B | T3 | 0 | [9 empty] | 반복 데이터 없음 | 0 |  |  |  | 0
B_R900 | B | T3 | 0 | [9 empty] | 반복 데이터 없음 | 0 |  |  |  | 0
A_TQ_L | A | DQ | [10 empty] | 'A_Replicates'!GJ6:GJ6
A_RES_L | A | DQ | [10 empty] | 'A_Replicates'!GM6:GM6
A_DUL_FLOOR | A | DQ | [10 empty] | 'A_Replicates'!GP6:GP6
A_EQ_DRIFT_MAX | A | DQ | [10 empty] | 'A_Replicates'!GS6:GS6
A_TEMP_MEAN | A | DQ | [10 empty] | 'A_Replicates'!GV6:GV6
A_TEMP_SPAN | A | DQ | [10 empty] | 'A_Replicates'!GY6:GY6
A_N_QUANT | A | DQ | [10 empty] | 'A_Replicates'!HB6:HB6
D_TEMP | D | DQ | 0 | [9 empty] | 반복 데이터 없음 | 0 |  |  |  | 0
B_TQ_BASE | B | DQ | 0 | [9 empty] | 반복 데이터 없음 | 0 |  |  |  | 0
B_REC_FLOOR | B | DQ | 0 | [9 empty] | 반복 데이터 없음 | 0 |  |  |  | 0
B_REC_VALID | B | DQ | 0 | [9 empty] | 반복 데이터 없음 | 0 |  |  |  | 0

## A_Step_Replicates
Lot_QC_Summary | QC_Dictionary | A_Replicates | B_Replicates | Density_Replicates | A_Replicates_INCL | A_Replicates_EXC | Metric_Statistics | A_Step_Replicates | A_Step_Statistics | Replicate_Flags | Traceability
A_Step_Replicates — STRICT 채널 Step 대표값·준평형·분해능
STRICT(60 s·Torque 10–95%) 기준 대표값입니다. used는 STRICT 정량 사용 여부이며, 승인 short-hold의 inclusive 사용 여부는 StepAudit 및 A_Replicates_INCL을 참조합니다. tail_drift_pct=후반 10초 선형 드리프트, resolution_pct=Torque 0.1% 표시 단위의 상대 크기.
repeat | Step | dir | RPM | gamma | hold_s | used | exception | tau_Pa | eta_cP | torque_valid | torque_window | temp | tail_drift_pct | resolution_pct | status
01 | 2 | Up | 0.2 | 0.4 | 60 | Yes | No | 200 | 500000 | 20 | 20 | 25 | 3.396219e-14 | 0.5 | OK
01 | 3 | Up | 0.35 | 0.7 | 60 | Yes | No | 200 | 285714.2857 | 20 | 20 | 25 | 3.396219e-14 | 0.5 | OK
01 | 4 | Up | 0.5 | 1 | 60 | Yes | No | 200 | 200000 | 20 | 20 | 25 | 3.396219e-14 | 0.5 | OK
01 | 5 | Up | 0.7 | 1.4 | 60 | Yes | No | 200 | 142857.1429 | 20 | 20 | 25 | 3.396219e-14 | 0.5 | OK
01 | 6 | Up | 1 | 2 | 60 | Yes | No | 200 | 100000 | 20 | 20 | 25 | 3.396219e-14 | 0.5 | OK
01 | 7 | Up | 1.5 | 3 | 60 | Yes | No | 200 | 66666.6667 | 20 | 20 | 25 | 3.396219e-14 | 0.5 | OK
01 | 8 | Up | 2 | 4 | 60 | Yes | No | 200 | 50000 | 20 | 20 | 25 | 3.396219e-14 | 0.5 | OK
01 | 9 | Up | 3 | 6 | 60 | Yes | No | 200 | 33333.3333 | 20 | 20 | 25 | 3.396219e-14 | 0.5 | OK
01 | 10 | Up | 4 | 8 | 60 | Yes | No | 200 | 25000 | 20 | 20 | 25 | 3.396219e-14 | 0.5 | OK
01 | 11 | Up | 5 | 10 | 60 | Yes | No | 200 | 20000 | 20 | 20 | 25 | 3.396219e-14 | 0.5 | OK

## A_Step_Statistics
Lot_QC_Summary | QC_Dictionary | A_Replicates | B_Replicates | Density_Replicates | A_Replicates_INCL | A_Replicates_EXC | Metric_Statistics | A_Step_Replicates | A_Step_Statistics | Replicate_Flags | Traceability
A_Step_Statistics — 정량 Step의 반복 통계와 Lot 평균 유동곡선
정량 사용(used) Step만 집계합니다. RSD는 반복 간 변동, 분해능은 판별 가능한 최소 상대 차이입니다.
dir | RPM | gamma | n_rep | tau_mean | tau_SD | tau_RSD_pct | eta_mean | torque_mean | drift_max_abs | resolution_pct | exception_n
Up | 0.2 | 0.4 | 1 | 200 |  |  | 500000 | 20 | 3.396219e-14 | 0.5 | 0
Up | 0.35 | 0.7 | 1 | 200 |  |  | 285714.2857 | 20 | 3.396219e-14 | 0.5 | 0
Up | 0.5 | 1 | 1 | 200 |  |  | 200000 | 20 | 3.396219e-14 | 0.5 | 0
Up | 0.7 | 1.4 | 1 | 200 |  |  | 142857.1429 | 20 | 3.396219e-14 | 0.5 | 0
Up | 1 | 2 | 1 | 200 |  |  | 100000 | 20 | 3.396219e-14 | 0.5 | 0
Up | 1.5 | 3 | 1 | 200 |  |  | 66666.6667 | 20 | 3.396219e-14 | 0.5 | 0
Up | 2 | 4 | 1 | 200 |  |  | 50000 | 20 | 3.396219e-14 | 0.5 | 0
Up | 3 | 6 | 1 | 200 |  |  | 33333.3333 | 20 | 3.396219e-14 | 0.5 | 0
Up | 4 | 8 | 1 | 200 |  |  | 25000 | 20 | 3.396219e-14 | 0.5 | 0
Up | 5 | 10 | 1 | 200 |  |  | 20000 | 20 | 3.396219e-14 | 0.5 | 0

## Replicate_Flags
Lot_QC_Summary | QC_Dictionary | A_Replicates | B_Replicates | Density_Replicates | A_Replicates_INCL | A_Replicates_EXC | Metric_Statistics | A_Step_Replicates | A_Step_Statistics | Replicate_Flags | Traceability
Replicate_Flags — 반복별 공란·경고·제외 사유
지표 상태가 OK가 아닌 항목과 04_2 데이터·모델 검사의 비OK 항목을 모두 나열합니다.
method | repeat | file | item | status | reason
A | 01 | HT-SYN-01.csv | A_DU_L [S] | NO VALUE | S4 Up 0.5 rpm; Down 0.5 rpm Step 없음
A | 01 | HT-SYN-01.csv | A_DU_M [S] | NO VALUE | S8 Up 2 rpm; Down 2 rpm Step 없음
A | 01 | HT-SYN-01.csv | A_HYS_REL [S] | NO VALUE | 공통 전단률 0쌍 ¦ Full H-B only; no paired point for hysteresis: S2 0.2 rpm, S3 0.35 rpm, S4 0.5 rpm, S5 0.7 rpm, S6 1 rpm, S7 1.5 rpm, S8 2 rpm, S9 3 rpm, S10 4 rpm, S11 5 rpm
A | 01 | HT-SYN-01.csv | A_HYS_AREA_SIGNED [S] | NO VALUE | 공통 전단률 0쌍(<2) — 면적 적분 불가
A | 01 | HT-SYN-01.csv | A_HYS_AREA_ABS [S] | NO VALUE | 공통 전단률 0쌍(<2) — 면적 적분 불가
A | 01 | HT-SYN-01.csv | A_HDI [S] | NO VALUE | 공통 전단률 0쌍(<4)
A | 01 | HT-SYN-01.csv | A_OVS_L [S] | NOTICE | Start-up overshoot stress calculated from first moving Step S2 0.2 rpm; 기준 0.5 rpm과 다름; peak @ 1 s; S2 Up 0.2 rpm — 진단값, Lot 판정 제외
A | 01 | HT-SYN-01.csv | A_HB_TAUY_DN [S] | NO VALUE | Down Full: INVALID — 유효점 4개 미만 ¦ Full H-B ¦ Steps ¦ RPM ¦ n=0 ¦ γ̇
A | 01 | HT-SYN-01.csv | A_HB_K_DN [S] | NO VALUE | Down Full: INVALID — 유효점 4개 미만 ¦ Full H-B ¦ Steps ¦ RPM ¦ n=0 ¦ γ̇
A | 01 | HT-SYN-01.csv | A_HB_N_DN [S] | NO VALUE | Down Full: INVALID — 유효점 4개 미만 ¦ Full H-B ¦ Steps ¦ RPM ¦ n=0 ¦ γ̇
A | 01 | HT-SYN-01.csv | A_HB_TAUY_UP_COMMON [S] | NO VALUE | Up Common: INVALID — 유효점 4개 미만 ¦ Common H-B ¦ Steps ¦ RPM ¦ n=0 ¦ γ̇
A | 01 | HT-SYN-01.csv | A_HB_K_UP_COMMON [S] | NO VALUE | Up Common: INVALID — 유효점 4개 미만 ¦ Common H-B ¦ Steps ¦ RPM ¦ n=0 ¦ γ̇
A | 01 | HT-SYN-01.csv | A_HB_N_UP_COMMON [S] | NO VALUE | Up Common: INVALID — 유효점 4개 미만 ¦ Common H-B ¦ Steps ¦ RPM ¦ n=0 ¦ γ̇
A | 01 | HT-SYN-01.csv | A_HB_TAUY_DN_COMMON [S] | NO VALUE | Down Common: INVALID — 유효점 4개 미만 ¦ Common H-B ¦ Steps ¦ RPM ¦ n=0 ¦ γ̇
A | 01 | HT-SYN-01.csv | A_HB_K_DN_COMMON [S] | NO VALUE | Down Common: INVALID — 유효점 4개 미만 ¦ Common H-B ¦ Steps ¦ RPM ¦ n=0 ¦ γ̇
A | 01 | HT-SYN-01.csv | A_HB_N_DN_COMMON [S] | NO VALUE | Down Common: INVALID — 유효점 4개 미만 ¦ Common H-B ¦ Steps ¦ RPM ¦ n=0 ¦ γ̇
A | 01 | HT-SYN-01.csv | A_HB_R2_UP [S] | NO VALUE | Up Full: OK — 피팅 진단값, Lot 판정 제외 ¦ Full H-B ¦ Steps S2,S3,S4,S5,S6,S7,S8,S9,S10,S11 ¦ RPM 0.2,0.35,0.5,0.7,1,1.5,2,3,4,5 ¦ n=10 ¦ γ̇ 0.4–10
A | 01 | HT-SYN-01.csv | A_HB_R2_DN [S] | NO VALUE | Down Full: INVALID — 유효점 4개 미만 — 피팅 진단값, Lot 판정 제외 ¦ Full H-B ¦ Steps ¦ RPM ¦ n=0 ¦ γ̇
A | 01 | HT-SYN-01.csv | A_HB_R2_UP_COMMON [S] | NO VALUE | Up Common: INVALID — 유효점 4개 미만 — 피팅 진단값, Lot 판정 제외 ¦ Common H-B ¦ Steps ¦ RPM ¦ n=0 ¦ γ̇
A | 01 | HT-SYN-01.csv | A_HB_R2_DN_COMMON [S] | NO VALUE | Down Common: INVALID — 유효점 4개 미만 — 피팅 진단값, Lot 판정 제외 ¦ Common H-B ¦ Steps ¦ RPM ¦ n=0 ¦ γ̇
A | 01 | HT-SYN-01.csv | A_HB_TAUY_RATIO [S] | NO VALUE | Full H-B Up Full N=10 ¦ Full H-B ¦ Steps S2,S3,S4,S5,S6,S7,S8,S9,S10,S11 ¦ RPM 0.2,0.35,0.5,0.7,1,1.5,2,3,4,5 ¦ n=10 ¦ γ̇ 0.4–10; Down Full: INVALID — 유효점 4개 미만 ¦ Full H-B ¦ Steps ¦ RPM ¦ n=0 ¦ γ̇
A | 01 | HT-SYN-01.csv | A_HB_K_RATIO [S] | NO VALUE | Full H-B Up Full N=10 ¦ Full H-B ¦ Steps S2,S3,S4,S5,S6,S7,S8,S9,S10,S11 ¦ RPM 0.2,0.35,0.5,0.7,1,1.5,2,3,4,5 ¦ n=10 ¦ γ̇ 0.4–10; Down Full: INVALID — 유효점 4개 미만 ¦ Full H-B ¦ Steps ¦ RPM ¦ n=0 ¦ γ̇
A | 01 | HT-SYN-01.csv | A_HB_N_DIFF [S] | NO VALUE | Full H-B Up Full N=10 ¦ Full H-B ¦ Steps S2,S3,S4,S5,S6,S7,S8,S9,S10,S11 ¦ RPM 0.2,0.35,0.5,0.7,1,1.5,2,3,4,5 ¦ n=10 ¦ γ̇ 0.4–10; Down Full: INVALID — 유효점 4개 미만 ¦ Full H-B ¦ Steps ¦ RPM ¦ n=0 ¦ γ̇
A | 01 | HT-SYN-01.csv | A_HB_TAUY_RATIO_COMMON [S] | NO VALUE | Up Common: INVALID — 유효점 4개 미만 ¦ Common H-B ¦ Steps ¦ RPM ¦ n=0 ¦ γ̇ ; Down Common: INVALID — 유효점 4개 미만 ¦ Common H-B ¦ Steps ¦ RPM ¦ n=0 ¦ γ̇
A | 01 | HT-SYN-01.csv | A_HB_GRANGE [S] | NOTICE | 25.00× ≥10 — 외삽 범위 양호(진단값) ¦ Full H-B ¦ Steps S2,S3,S4,S5,S6,S7,S8,S9,S10,S11 ¦ RPM 0.2,0.35,0.5,0.7,1,1.5,2,3,4,5 ¦ n=10 ¦ γ̇ 0.4–10
A | 01 | HT-SYN-01.csv | A_ETA_LOW_DN [S] | NO VALUE | Down 분석 가능 Step 없음
A | 01 | HT-SYN-01.csv | A_POST_SHEAR_STARTUP_STRESS [S] | NO VALUE | Down 분석 가능 Step 없음
A | 01 | HT-SYN-01.csv | A_ETA_RECOVERY_LOW [S] | NO VALUE | 공통 RPM 없음 — 보간하지 않음
A | 01 | HT-SYN-01.csv | A_POST_SHEAR_STRESS_RETENTION [S] | NO VALUE | 공통 RPM 없음 — 보간하지 않음
A | 01 | HT-SYN-01.csv | A_STARTUP_PLATEAU_UP [S] | NO VALUE | start-up profile 없음
A | 01 | HT-SYN-01.csv | A_POST_SHEAR_PLATEAU [S] | NO VALUE | start-up profile 없음
A | 01 | HT-SYN-01.csv | A_PLATEAU_RETENTION [S] | NO VALUE | start-up profile 없음

## Traceability
Lot_QC_Summary | QC_Dictionary | A_Replicates | B_Replicates | Density_Replicates | A_Replicates_INCL | A_Replicates_EXC | Metric_Statistics | A_Step_Replicates | A_Step_Statistics | Replicate_Flags | Traceability
Traceability — 원본·분석기·규칙 추적
원본 SHA-256, 분석기 버전·해시, 고정 규칙, 실행 명령을 기록합니다.
분석기 | HB-analysis-06-6 (HB-analysis-06-6_integrated_reviewed.py)
분석기 SHA-256
QC layer | LotQC-2.8
분석 경로(정책) | INCLUSIVE ¦ hash 0a7fe4fd8ee0395a
정책 JSON | {"accepted_hold_s": [30.0, 45.0, 60.0], "allow_short_hold_analysis": true, "audit_level": "full", "censored_in_inclusive_fit": true, "exception_stat_policy": "separate", "generate_inclusive_values": true, "generate_strict_values": true, "hold_target_s": 60.0, "hold_tolerance_s": 0.5, "include_censored_in_lot_stats": true, "include_exception_in_lot_stats": true, "include_notice_in_lot_acceptance": false, "include_out_of_range_in_inclusive": true, "include_out_of_torque_analysis": true, "lot_stats_mode": "both", "min_hb_points": 4, "min_hold_s": 10.0, "min_window_s": 3.0, "name": "INCLUSIVE", "primary_channel": "inclusive", "recommended_hb_points": 5, "report_values": "both", "require_stabilization": true, "sampling_gap_review_s": null, "short_hold_window_fraction": 0.25, "ssi_allow_interpolation": false, "ssi_allow_model_estimation": false, "ssi_calculate_all": true, "ssi_decade_ratio": 10.0, "ssi_explicit_pair": null, "ssi_include_down": false, "ssi_pool_different_pairs": false, "ssi_preferred_pairs": [[0.2, 2.0], [0.5, 5.0]], "ssi_primary_selection": "none", "ssi_ratio_tolerance_pct": 1.0, "stabilization_min_s": null, "stabilization_target_s": 600.0, "stabilization_temp_target_C": 25.0, "stabilization_temp_tolerance_C": null, "tail_seconds": 10.0, "torque_max_pct": 95.0, "torque_min_pct": 10.0}
실행 시각
실행 명령
Method A 규칙 | 회전 Step 60초, 후반 10초, H-B 최소 4점/권장 5점
Torque 유효범위 | 10–95%
고정 평가점 | Low=0.5 rpm, Mid=2 rpm; 고전단은 실제 측정 최고 RPM
임시 기준 | 드리프트 REVIEW >2%, 시험온도 25±0.5 °C, 온도폭 ≤1 °C, 밀도 교차확인 ±0.0005 g/mL
method | repeat | file | route | data_qc | raw_sha256 | template | report | exception_steps
A | 01 | HT-SYN-01.csv | INCLUSIVE | VALID

## StepAudit
Lot_QC_Summary | QC_Dictionary | A_Replicates | B_Replicates | Density_Replicates | A_Replicates_INCL | A_Replicates_EXC | Metric_Statistics | A_Step_Replicates
StepAudit — 모든 회전 Step의 포함/제외·창·Torque 감사 — HT-SYN 전 반복
Step은 버려지지 않고 한 줄씩 남습니다. strict=60 s·Torque 범위 내 점만, inclusive=정책 허용 hold·전 점. status/label/reason이 왜 어느 채널에 포함·제외됐는지를 말합니다.
lot | repeat | file | step | direction | rpm | shear_rate | hold_config_s | hold_observed_s | hold_class | tail_window_s | tail_start_s | tail_end_s | torque_min_pct | torque_max_pct | n_all | n_in_range | n_low_torque | n_high_torque | tau_pa_strict | tau_pa_inclusive | eta_cp_strict | eta_cp_inclusive | torque_mean_all | torque_min_all | torque_max_all | strict_hold_valid | strict_torque_valid | analysis_torque_mode | included_in_strict | included_in_inclusive | status | label | reason | valueclassstrict | valueclassinclusive | usedlowtorque | usedhightorque | sequence_direction | used_in_up_branch | used_in_down_branch | used_in_strict_full_hb | used_in_inclusive_full_hb | used_in_strict_up_full_hb | used_in_strict_down_full_hb | used_in_inclusive_up_full_hb | used_in_inclusive_down_full_hb | used_in_common_hb | used_in_hysteresis | turnaround_shared | used_for_eta_high | used_for_tau_high | used_for_ssi | used_for_ssi_dynamic | step_type | target_temperature_C | mean_temperature_C | min_temperature_C | max_temperature_C | sampling_interval_s | n_points | stabilization_status | stabilization_reason | used_in_ssi_field_0p2_2 | used_in_ssi_qc_0p5_5 | used_in_decade_ssi | value_class_strict | value_class_inclusive | full_hb_direction | exclusion_reason_full_hb | exclusion_reason_common_hb | exclusion_reason_hysteresis | gamma | used_in_decade_ssi_up | used_in_decade_ssi_down | exact_rpm_candidate_for | exact_rpm_selected_for | exact_rpm_exclusion_reason

## QCPolicy
Lot_QC_Summary | QC_Dictionary | A_Replicates | B_Replicates | Density_Replicates | A_Replicates_INCL | A_Replicates_EXC | Metric_Statistics | A_Step_Replicates
QCPolicy — 이 결과에 적용된 분석 정책·임계값
정책 해시가 같으면 같은 규칙으로 계산된 결과입니다.
정책 이름 | INCLUSIVE
정책 해시(SHA-256 앞 16자) | 0a7fe4fd8ee0395a
Hold 목표(s) | 60
Hold 허용오차(s) | 0.5
승인 hold(s) | 30, 45, 60
짧은 hold 분석 허용 | Yes
Torque 유효범위(%) | 10–95
범위 밖 Torque 점 inclusive 포함 | Yes
대표창(s) | 10
미승인 짧은 hold 창 비율 | 0.25
최소 창(s) | 3
최소 hold(s, 미만 INVALID) | 10
H-B 최소/권장 점 | 4/5
CENSORED Step inclusive H-B 포함 | Yes
범위 밖 점 inclusive 대표값 포함 | Yes
CENSORED 참고값 inclusive Lot 통계 포함 | Yes
대표 채널 | inclusive
Lot 통계 모드 | both
EXCEPTION 통계 정책 | separate
보고 채널 | both
NOTICE 합격성 반영 | No
감사 수준 | full
임시 기준 | 드리프트 REVIEW >2%, 시험온도 25±0.5 °C, 온도폭 ≤1 °C, 밀도 교차확인 ±0.0005 g/mL, RPM 일치 ±0.011
고정 평가점 | Low=0.5 rpm, Mid=2 rpm; 고전단은 실제 측정 최고 RPM
분석기 | HB-analysis-06-6 / LotQC-2.8
정책 JSON | {"accepted_hold_s": [30.0, 45.0, 60.0], "allow_short_hold_analysis": true, "audit_level": "full", "censored_in_inclusive_fit": true, "exception_stat_policy": "separate", "generate_inclusive_values": true, "generate_strict_values": true, "hold_target_s": 60.0, "hold_tolerance_s": 0.5, "include_censored_in_lot_stats": true, "include_exception_in_lot_stats": true, "include_notice_in_lot_acceptance": false, "include_out_of_range_in_inclusive": true, "include_out_of_torque_analysis": true, "lot_stats_mode": "both", "min_hb_points": 4, "min_hold_s": 10.0, "min_window_s": 3.0, "name": "INCLUSIVE", "primary_channel": "inclusive", "recommended_hb_points": 5, "report_values": "both", "require_stabilization": true, "sampling_gap_review_s": null, "short_hold_window_fraction": 0.25, "ssi_allow_interpolation": false, "ssi_allow_model_estimation": false, "ssi_calculate_all": true, "ssi_decade_ratio": 10.0, "ssi_explicit_pair": null, "ssi_include_down": false, "ssi_pool_different_pairs": false, "ssi_preferred_pairs": [[0.2, 2.0], [0.5, 5.0]], "ssi_primary_selection": "none", "ssi_ratio_tolerance_pct": 1.0, "stabilization_min_s": null, "stabilization_target_s": 600.0, "stabilization_temp_target_C": 25.0, "stabilization_temp_tolerance_C": null, "tail_seconds": 10.0, "torque_max_pct": 95.0, "torque_min_pct": 10.0}

## DecadeSSI
DecadeSSI — 실측 10배 RPM 점도비
pair_id마다 독립 행이다. 공식 SSI와 같은 숫자를 여기 평균에 다시 넣지 않는다.
Lot | Repeat | Channel | Direction | Pair ID | Official metric link | Low RPM | High RPM | RPM ratio | Ratio error % | Low Step | High Step | Low shear rate | High shear rate | Low viscosity | High viscosity | SSI | Source type | Value class | Data status | Acceptance status | Included in Lot stats | Lot-stat exclusion reason | Primary pair selected | Selection reason | Reason
SYN | 01 | strict | up | SSI_DECADE_UP_0P2_2 | A_SSI_FIELD_0P2_2 | 0.2 | 2 | 10 | 0 | 2 | 8 | 0.4 | 4 | 500000 | 50000 | 10 | measured | strict 정량값 | OK | ELIGIBLE | 0 | official metric link; dynamic 통계에 중복 집계하지 않음 | 0
SYN | 01 | strict | up | SSI_DECADE_UP_0P5_5 | A_SSI_QC_0P5_5 | 0.5 | 5 | 10 | 0 | 4 | 11 | 1 | 10 | 200000 | 20000 | 10 | measured | strict 정량값 | OK | ELIGIBLE | 0 | official metric link; dynamic 통계에 중복 집계하지 않음 | 0
SYN | 01 | inclusive | up | SSI_DECADE_UP_0P2_2 | A_SSI_FIELD_0P2_2 | 0.2 | 2 | 10 | 0 | 2 | 8 | 0.4 | 4 | 500000 | 50000 | 10 | measured | strict 정량값 | OK | ELIGIBLE | 0 | official metric link; dynamic 통계에 중복 집계하지 않음 | 0
SYN | 01 | inclusive | up | SSI_DECADE_UP_0P5_5 | A_SSI_QC_0P5_5 | 0.5 | 5 | 10 | 0 | 4 | 11 | 1 | 10 | 200000 | 20000 | 10 | measured | strict 정량값 | OK | ELIGIBLE | 0 | official metric link; dynamic 통계에 중복 집계하지 않음 | 0